## 核验概览
甲醇文献抽取｜人工金标准独立核验（2026-10-12）
本文件仅提供独立原文证据初核，不替代要求人工逐值核验的100个金标准判定。原始「核对表」的黄色人工列保持空白。
抽样数 | 100 | 抽样论文数 | 10
原表人工判定已填写 | 0 | 工况类样本（条件字段） | 45
A｜逐项可核 | 30 | 性能类样本 | 55
B｜背景工况佐证 | 12 | 原CSV上界字段数 | 1
C｜需修正规则/引文 | 5 | 取样类别：每篇固定10值 | 是（非总体随机均匀）
D｜待原文或SI | 53
抽样总体与冻结S5存在差异（优先修复）
现有金标准采样脚本（2026-10-08）的旧口径：307条、2222个字段数值；冻结S5统计为310个进入40组的候选。应按冻结版本重建候选总体，并验证原100样本是否全部仍属当前总体。差3条不等于只影响3个字段值；原因须由去重比较脚本确认。
证据：https://github.com/stloendays/Catalyst-Essay/blob/freeze-s5-printed-2026-10-12/analysis/meoh_literature_inversion_2026_10_05/summary.json
统计目标与独立性
抽样方法先按论文等概率抽10篇，再在每篇抽10个值。100个值中包含45个T/P/配比/空速工况，以及55个性能字段；同一论文同一条件会在不同催化剂行多次出现。简单 correct/100 的Wilson区间不能不加限定地外推为2222值的总体准确率。
证据：https://github.com/stloendays/Catalyst-Essay/blob/freeze-s5-printed-2026-10-12/analysis/verify_2026_10_08/gold_standard_sample.py
上界限定符 #93
输入Excel只显示 CH4 selectivity = 0.1%，但仓库 gold_standard_sample.csv 中该数的 qualifier = “<”。这表示上界<0.1%，不是精确实测值。模型 pct(..., "<") 按0代入，须在表中展示限定符并披露处理。
证据：https://github.com/stloendays/Catalyst-Essay/blob/freeze-s5-printed-2026-10-12/analysis/verify_2026_10_08/gold_standard_sample.csv
工况推导 ≠ 原文直印
例如 #45 的 H2/CO2=73/24=3.041666... 由气氛73:24:3推算；#85/#90的H2/CO2=60/20=3由60/20/20的含N2进料推算。可以说数值可溯源，但不能称“该精确数字是文献直接印刷”。
证据：https://github.com/stloendays/Catalyst-Essay/blob/freeze-s5-printed-2026-10-12/analysis/verify_2026_10_08/gold_standard_sample.csv
证据定位错位与单位口径
#40 9.7%可由 Frei Fig.6附近正文追溯，但原表写Table2，定位应修正；Bansode高压采用MPa，Ota原文250°C与523K换算相差0.15°C不应被误判；#99为摩尔产率，不等于g基准STY。
证据：https://iris.unito.it/retrieve/handle/2318/122839/18808/COST_OA.pdf
勘误与金标准不可互相替代
勘误表由自动规则生成；金标准应基于预先冻结的随机抽样、原始PDF/SI逐值独立检查。两者可以交叉核证，但自动标为正确的行不能充当人工标注。
证据：https://github.com/stloendays/Catalyst-Essay/blob/freeze-s5-printed-2026-10-12/analysis/verify_2026_10_08/gold_standard_sample.py

## 独立证据核验
编号 | 文献 | DOI | 催化剂 | 字段 | 原表抽取值 | 原表单位 | 原始定位 | 初核等级 | 独立检索到的值/原始表达 | 独立证据位置 | 证据URL | 二审意见 | 打印属性判断 | 抽样CSV限定符 | 优先级 | 原表人工判定 | 注意：非人工金标准
1 | Malik 2018 | 10.1016/j.apcata.2018.04.036 | 0.5Ca5P5ZC | H2/CO2 | 3 | mol/mol | Text Section 4 and Figure 10a,b | D｜待原文或SI | 未取得可独立核对的原始行 | 需打开对应 PDF/SI Table/Fig 并按催化剂+实验条件逐行确认 | https://doi.org/10.1016/j.apcata.2018.04.036 | 当前不能判 correct/rounding/wrong；不能用原抽取文本为自身背书 | 未判定 | （工况字段无） | 中（需原文） | （未人工核对） | 独立检索证据；未填写人工核验栏
2 | Malik 2018 | 10.1016/j.apcata.2018.04.036 | 5P5ZC | CO selectivity | 0 | % | Table 6 | D｜待原文或SI | 未取得可独立核对的原始行 | 需打开对应 PDF/SI Table/Fig 并按催化剂+实验条件逐行确认 | https://doi.org/10.1016/j.apcata.2018.04.036 | 当前不能判 correct/rounding/wrong；不能用原抽取文本为自身背书 | 未判定 | = | 高（需原文） | （未人工核对） | 独立检索证据；未填写人工核验栏
3 | Malik 2018 | 10.1016/j.apcata.2018.04.036 | 5P5ZC | pressure | 30 | bar | Table 6 | D｜待原文或SI | 未取得可独立核对的原始行 | 需打开对应 PDF/SI Table/Fig 并按催化剂+实验条件逐行确认 | https://doi.org/10.1016/j.apcata.2018.04.036 | 当前不能判 correct/rounding/wrong；不能用原抽取文本为自身背书 | 未判定 | （工况字段无） | 中（需原文） | （未人工核对） | 独立检索证据；未填写人工核验栏
4 | Malik 2018 | 10.1016/j.apcata.2018.04.036 | 5PC | CH3OH selectivity | 70.1 | % | Table 6 | D｜待原文或SI | 未取得可独立核对的原始行 | 需打开对应 PDF/SI Table/Fig 并按催化剂+实验条件逐行确认 | https://doi.org/10.1016/j.apcata.2018.04.036 | 当前不能判 correct/rounding/wrong；不能用原抽取文本为自身背书 | 未判定 | = | 高（需原文） | （未人工核对） | 独立检索证据；未填写人工核验栏
5 | Malik 2018 | 10.1016/j.apcata.2018.04.036 | 0.5Ca5P5ZC | CH4 selectivity | 0 | % | Table 6 | D｜待原文或SI | 未取得可独立核对的原始行 | 需打开对应 PDF/SI Table/Fig 并按催化剂+实验条件逐行确认 | https://doi.org/10.1016/j.apcata.2018.04.036 | 当前不能判 correct/rounding/wrong；不能用原抽取文本为自身背书 | 未判定 | = | 高（需原文） | （未人工核对） | 独立检索证据；未填写人工核验栏
6 | Malik 2018 | 10.1016/j.apcata.2018.04.036 | 5PC | H2/CO2 | 3 | mol/mol | Table 6 | D｜待原文或SI | 未取得可独立核对的原始行 | 需打开对应 PDF/SI Table/Fig 并按催化剂+实验条件逐行确认 | https://doi.org/10.1016/j.apcata.2018.04.036 | 当前不能判 correct/rounding/wrong；不能用原抽取文本为自身背书 | 未判定 | （工况字段无） | 中（需原文） | （未人工核对） | 独立检索证据；未填写人工核验栏
7 | Malik 2018 | 10.1016/j.apcata.2018.04.036 | 5PC | CH4 selectivity | 2.3 | % | Table 6 | D｜待原文或SI | 未取得可独立核对的原始行 | 需打开对应 PDF/SI Table/Fig 并按催化剂+实验条件逐行确认 | https://doi.org/10.1016/j.apcata.2018.04.036 | 当前不能判 correct/rounding/wrong；不能用原抽取文本为自身背书 | 未判定 | = | 高（需原文） | （未人工核对） | 独立检索证据；未填写人工核验栏
8 | Malik 2018 | 10.1016/j.apcata.2018.04.036 | 5PC | CO2 conversion | 1.7 | % | Table 6 | D｜待原文或SI | 未取得可独立核对的原始行 | 需打开对应 PDF/SI Table/Fig 并按催化剂+实验条件逐行确认 | https://doi.org/10.1016/j.apcata.2018.04.036 | 当前不能判 correct/rounding/wrong；不能用原抽取文本为自身背书 | 未判定 | = | 高（需原文） | （未人工核对） | 独立检索证据；未填写人工核验栏
9 | Malik 2018 | 10.1016/j.apcata.2018.04.036 | 5P5ZC | H2/CO2 | 3 | mol/mol | Table 6 | D｜待原文或SI | 未取得可独立核对的原始行 | 需打开对应 PDF/SI Table/Fig 并按催化剂+实验条件逐行确认 | https://doi.org/10.1016/j.apcata.2018.04.036 | 当前不能判 correct/rounding/wrong；不能用原抽取文本为自身背书 | 未判定 | （工况字段无） | 中（需原文） | （未人工核对） | 独立检索证据；未填写人工核验栏
10 | Malik 2018 | 10.1016/j.apcata.2018.04.036 | 0.5Ca5P5ZC | CO selectivity | 0 | % | Table 6 | D｜待原文或SI | 未取得可独立核对的原始行 | 需打开对应 PDF/SI Table/Fig 并按催化剂+实验条件逐行确认 | https://doi.org/10.1016/j.apcata.2018.04.036 | 当前不能判 correct/rounding/wrong；不能用原抽取文本为自身背书 | 未判定 | = | 高（需原文） | （未人工核对） | 独立检索证据；未填写人工核验栏
11 | Meng 2021 | 10.1126/sciadv.abi6012 | a-ZrO2 | CO selectivity | 26.8 | % | SI Table S2 | D｜待原文或SI | 未取得可独立核对的原始行 | 需打开对应 PDF/SI Table/Fig 并按催化剂+实验条件逐行确认 | https://pmc.ncbi.nlm.nih.gov/articles/PMC8336954/ | 当前不能判 correct/rounding/wrong；不能用原抽取文本为自身背书 | 未判定 | = | 高（需原文） | （未人工核对） | 独立检索证据；未填写人工核验栏
12 | Meng 2021 | 10.1126/sciadv.abi6012 | InNi3C0.5/t-ZrO2 | STY (printed) | 0.3 gMeOH gcat−1 hour−1 | as printed | Fig. 2B and Results text | A｜逐项可核 | 0.30 gMeOH gcat⁻¹ h⁻¹ (24000 mL gcat⁻¹ h⁻¹) | Meng 2021, Fig. 2B and associated main text | https://pmc.ncbi.nlm.nih.gov/articles/PMC8336954/ | 核实图文报告的代表性速率；仍建议确认所选载体和流量对应关系 | Y-经原文核对数值（含注明的单位换算） | = | 低（人工复签） | （未人工核对） | 独立检索证据；未填写人工核验栏
13 | Meng 2021 | 10.1126/sciadv.abi6012 | SiO2 | H2/CO2 | 3 | mol/mol | SI Table S2 | B｜背景工况佐证 | H₂/CO₂ feed ratio 3:1 | Meng 2021, main text reaction conditions / Fig. 2 | https://pmc.ncbi.nlm.nih.gov/articles/PMC8336954/ | 该比值可在文献条件中核到；指定SiO₂及m-ZrO₂行在SI Table S2仍需逐行确认 | 条件有佐证，指定行需复核 | （工况字段无） | 中（补SI或核图） | （未人工核对） | 独立检索证据；未填写人工核验栏
14 | Meng 2021 | 10.1126/sciadv.abi6012 | InNi3C0.5/ZnO | CO2 conversion | 7.8 | % | SI Table S2 | D｜待原文或SI | 未取得可独立核对的原始行 | 需打开对应 PDF/SI Table/Fig 并按催化剂+实验条件逐行确认 | https://pmc.ncbi.nlm.nih.gov/articles/PMC8336954/ | 当前不能判 correct/rounding/wrong；不能用原抽取文本为自身背书 | 未判定 | = | 高（需原文） | （未人工核对） | 独立检索证据；未填写人工核验栏
15 | Meng 2021 | 10.1126/sciadv.abi6012 | InNi3C0.5/TiO2 | CH3OH selectivity | 66.3 | % | SI Table S2 | D｜待原文或SI | 未取得可独立核对的原始行 | 需打开对应 PDF/SI Table/Fig 并按催化剂+实验条件逐行确认 | https://pmc.ncbi.nlm.nih.gov/articles/PMC8336954/ | 当前不能判 correct/rounding/wrong；不能用原抽取文本为自身背书 | 未判定 | = | 高（需原文） | （未人工核对） | 独立检索证据；未填写人工核验栏
16 | Meng 2021 | 10.1126/sciadv.abi6012 | m-ZrO2 | space velocity | 12000 mL gcat−1 h−1 | as printed | SI Table S2 | B｜背景工况佐证 | 12000 mL gcat⁻¹ h⁻¹ | Meng 2021, main-text catalyst benchmarking conditions | https://pmc.ncbi.nlm.nih.gov/articles/PMC8336954/ | 通用工况可佐证，m-ZrO₂的 SI S2 记录级映射仍待核对 | 条件有佐证，指定行需复核 | （工况字段无） | 中（补SI或核图） | （未人工核对） | 独立检索证据；未填写人工核验栏
17 | Meng 2021 | 10.1126/sciadv.abi6012 | InNi3C0.5/a-ZrO2 | CH4 selectivity | 0.4 | % | Fig. 2A | D｜待原文或SI | 未取得可独立核对的原始行 | 需打开对应 PDF/SI Table/Fig 并按催化剂+实验条件逐行确认 | https://pmc.ncbi.nlm.nih.gov/articles/PMC8336954/ | 当前不能判 correct/rounding/wrong；不能用原抽取文本为自身背书 | 未判定 | = | 高（需原文） | （未人工核对） | 独立检索证据；未填写人工核验栏
18 | Meng 2021 | 10.1126/sciadv.abi6012 | InNi3C0.5/m-ZrO2 | H2/CO2 | 3 | mol/mol | Fig. 2A and Results text | B｜背景工况佐证 | H₂/CO₂ feed ratio 3:1 | Meng 2021, main text reaction conditions / Fig. 2 | https://pmc.ncbi.nlm.nih.gov/articles/PMC8336954/ | 该比值可在文献条件中核到；指定SiO₂及m-ZrO₂行在SI Table S2仍需逐行确认 | 条件有佐证，指定行需复核 | （工况字段无） | 中（补SI或核图） | （未人工核对） | 独立检索证据；未填写人工核验栏
19 | Meng 2021 | 10.1126/sciadv.abi6012 | m-ZrO2 | temperature | 300 | °C (from K) | SI Table S2 | B｜背景工况佐证 | 300 °C | Meng 2021, main text reaction conditions / SI Table S2 locator | https://pmc.ncbi.nlm.nih.gov/articles/PMC8336954/ | 数值在基准条件中出现；未独立核到 SI Table S2 的 m-ZrO₂ 行 | 条件有佐证，指定行需复核 | （工况字段无） | 中（补SI或核图） | （未人工核对） | 独立检索证据；未填写人工核验栏
20 | Meng 2021 | 10.1126/sciadv.abi6012 | InNi3C0.5/Fe3O4 | pressure | 40 | bar | Results text, Tailoring more advanced InNi3C0.5 catalyst | B｜背景工况佐证 | 4.0 MPa = 40 bar | Meng 2021, article text / reported comparison, cited Table S7 | https://pmc.ncbi.nlm.nih.gov/articles/PMC8336954/ | 原文部分工况有多个压力；需以 SI Table S7 InNi3C0.5/Fe3O4 对应行确认，不能仅凭大范围条件判准确 | 条件有佐证，指定行需复核 | （工况字段无） | 中（补SI或核图） | （未人工核对） | 独立检索证据；未填写人工核验栏
21 | Bansode 2013 | 10.1039/c2cy20604h | Cu–Ba/Al2O3 | temperature | 169.85 | °C (from K) | Text discussing methyl formate formation | A｜逐项可核 | 443 K (169.85 °C) | ESI Table S3, p.4, Cu–Ba/Al₂O₃, 443 K / 36 MPa | https://www.rsc.org/suppdata/cy/c2/c2cy20604h/c2cy20604h.pdf | 温度按 T(°C)=T(K)-273.15 换算；不属于表中按摄氏度原样印刷 | 原文条件或等价换算 | （工况字段无） | 低（人工复签） | （未人工核对） | 独立检索证据；未填写人工核验栏
22 | Bansode 2013 | 10.1039/c2cy20604h | Cu–Ba/Al2O3 | STY (printed) | 56.5 mg gcat-1 h-1 | as printed | SI Table 3 | A｜逐项可核 | 56.5 mg gcat⁻¹ h⁻¹ | ESI Table S3, p.4, Cu–Ba/Al₂O₃, 503 K / 36 MPa, MeOH yield | https://www.rsc.org/suppdata/cy/c2/c2cy20604h/c2cy20604h.pdf | ESI 将第三张表印作 “Table 3”；mg/(gcat·h) 为甲醇产率，切勿与以 g 为单位的数值混淆 | Y-经原文核对数值（含注明的单位换算） | = | 低（人工复签） | （未人工核对） | 独立检索证据；未填写人工核验栏
23 | Bansode 2013 | 10.1039/c2cy20604h | Cu–Ba/Al2O3 | CH3OH selectivity | 4.4 | % | SI Table 3 | A｜逐项可核 | 4.4% | ESI Table S3, p.4, Cu–Ba/Al₂O₃, 533 K / 0.4 MPa | https://www.rsc.org/suppdata/cy/c2/c2cy20604h/c2cy20604h.pdf | 0.4 MPa=4 bar；甲醇选择性 4.4% | Y-经原文核对数值（含注明的单位换算） | = | 低（人工复签） | （未人工核对） | 独立检索证据；未填写人工核验栏
24 | Bansode 2013 | 10.1039/c2cy20604h | Cu/Al2O3 | CH3OH selectivity | 80 | % | Figure 5 and text on page 7 | A｜逐项可核 | 80.0% | ESI Table S1, p.2, Cu/Al₂O₃, 443 K / 10 MPa | https://www.rsc.org/suppdata/cy/c2/c2cy20604h/c2cy20604h.pdf | 原表甲醇选择性 80.0%；定位可补充 S1 而非仅凭原来的 Fig.5/6 | Y-经原文核对数值（含注明的单位换算） | = | 低（人工复签） | （未人工核对） | 独立检索证据；未填写人工核验栏
25 | Bansode 2013 | 10.1039/c2cy20604h | Cu–K/Al2O3 | STY (printed) | 10.6 mg gcat-1 h-1 | as printed | Figure 7 | A｜逐项可核 | 10.6 mg gcat⁻¹ h⁻¹ | ESI Table S2, p.3, Cu–K/Al₂O₃, 533 K / 36 MPa | https://www.rsc.org/suppdata/cy/c2/c2cy20604h/c2cy20604h.pdf | 原表甲醇产率 10.6；注意读对 CH₃OH yield 列而非 conversion | Y-经原文核对数值（含注明的单位换算） | = | 低（人工复签） | （未人工核对） | 独立检索证据；未填写人工核验栏
26 | Bansode 2013 | 10.1039/c2cy20604h | Cu–Ba/Al2O3 | CO selectivity | 98.1 | % | SI Table 3 | A｜逐项可核 | 98.1% | ESI Table S3, p.4, Cu–Ba/Al₂O₃, 553 K / 0.4 MPa | https://www.rsc.org/suppdata/cy/c2/c2cy20604h/c2cy20604h.pdf | 该行 CO selectivity 98.1% | Y-经原文核对数值（含注明的单位换算） | = | 低（人工复签） | （未人工核对） | 独立检索证据；未填写人工核验栏
27 | Bansode 2013 | 10.1039/c2cy20604h | Cu–Ba/Al2O3 | CO selectivity | 72.5 | % | SI Table 3 | A｜逐项可核 | 72.5% | ESI Table S3, p.4, Cu–Ba/Al₂O₃, 443 K / 0.4 MPa | https://www.rsc.org/suppdata/cy/c2/c2cy20604h/c2cy20604h.pdf | 该行 CO selectivity 72.5%；该行 CO₂ 转化率带检测限星号，不能混作高置信度定量 | Y-经原文核对数值（含注明的单位换算） | = | 低（人工复签） | （未人工核对） | 独立检索证据；未填写人工核验栏
28 | Bansode 2013 | 10.1039/c2cy20604h | Cu–Ba/Al2O3 | temperature | 199.85 | °C (from K) | Figure 8 and abstract | A｜逐项可核 | 473 K (199.85 °C) | ESI Table S3, p.4, Cu–Ba/Al₂O₃, 473 K / 10 MPa | https://www.rsc.org/suppdata/cy/c2/c2cy20604h/c2cy20604h.pdf | 原文温度为 K；转换得到 199.85 °C | 原文条件或等价换算 | （工况字段无） | 低（人工复签） | （未人工核对） | 独立检索证据；未填写人工核验栏
29 | Bansode 2013 | 10.1039/c2cy20604h | Cu–K/Al2O3 | CO2 conversion | 8.9 | % | Figure 7 and Figure 8 | A｜逐项可核 | 8.9% | ESI Table S2, p.3, Cu–K/Al₂O₃, 473 K / 36 MPa | https://www.rsc.org/suppdata/cy/c2/c2cy20604h/c2cy20604h.pdf | 该行 CO₂ conversion = 8.9% | Y-经原文核对数值（含注明的单位换算） | = | 低（人工复签） | （未人工核对） | 独立检索证据；未填写人工核验栏
30 | Bansode 2013 | 10.1039/c2cy20604h | Cu–K/Al2O3 | CO selectivity | 98.1 | % | Figure 7 | A｜逐项可核 | 98.1% | ESI Table S2, p.3, Cu–K/Al₂O₃, 533 K / 3 MPa | https://www.rsc.org/suppdata/cy/c2/c2cy20604h/c2cy20604h.pdf | 3 MPa=30 bar；CO selectivity 98.1% | Y-经原文核对数值（含注明的单位换算） | = | 低（人工复签） | （未人工核对） | 独立检索证据；未填写人工核验栏
31 | Frei 2019 | 10.1038/s41467-019-11349-9 | Pd–In2O3 CP | pressure | 50 | bar | Table 2 | A｜逐项可核 | 5 MPa = 50 bar | Frei 2019, 500-h Fig.6 text / experimental conditions | https://www.nature.com/articles/s41467-019-11349-9 | 可从正文确认 5 MPa；原 Excel 将该工况挂在 Table 2，建议以 Fig.6 正文作为一手定位 | 原文条件或等价换算 | （工况字段无） | 低（人工复签） | （未人工核对） | 独立检索证据；未填写人工核验栏
32 | Frei 2019 | 10.1038/s41467-019-11349-9 | CP | CH3OH selectivity | 75 | % | Fig. 6 and Results text | A｜逐项可核 | 75% methanol selectivity at start | Frei 2019, Fig.6 accompanying main-text paragraph | https://www.nature.com/articles/s41467-019-11349-9 | 初始选择性75%，随后升至78%；别误用500 h 的后期值 | Y-经原文核对数值（含注明的单位换算） | = | 低（人工复签） | （未人工核对） | 独立检索证据；未填写人工核验栏
33 | Frei 2019 | 10.1038/s41467-019-11349-9 | Pd–In2O3 CP | temperature | 279.85 | °C (from K) | Table 2 | A｜逐项可核 | 553 K = 279.85 °C | Frei 2019, Fig.6 caption and main text | https://www.nature.com/articles/s41467-019-11349-9 | 原文553 K；摄氏温度为推算值，280 °C为常用四舍五入 | 原文条件或等价换算 | （工况字段无） | 低（人工复签） | （未人工核对） | 独立检索证据；未填写人工核验栏
34 | Frei 2019 | 10.1038/s41467-019-11349-9 | CP | temperature | 279.85 | °C (from K) | Fig. 6 and Results text | A｜逐项可核 | 553 K = 279.85 °C | Frei 2019, Fig.6 caption and main text | https://www.nature.com/articles/s41467-019-11349-9 | 原文553 K；摄氏温度为推算值，280 °C为常用四舍五入 | 原文条件或等价换算 | （工况字段无） | 低（人工复签） | （未人工核对） | 独立检索证据；未填写人工核验栏
35 | Frei 2019 | 10.1038/s41467-019-11349-9 | CP | CO2 conversion | 9.7 | % | Fig. 6 and Results text | A｜逐项可核 | 9.7% CO₂ conversion at start | Frei 2019, 500-h stability paragraph near Fig.6 | https://www.nature.com/articles/s41467-019-11349-9 | 为稳定性起点数值，不是图中全部测量点的均值 | Y-经原文核对数值（含注明的单位换算） | = | 低（人工复签） | （未人工核对） | 独立检索证据；未填写人工核验栏
36 | Frei 2019 | 10.1038/s41467-019-11349-9 | CP | H2/CO2 | 4 | mol/mol | Fig. 6 and Results text | A｜逐项可核 | H₂:CO₂ = 4:1 | Frei 2019, Fig.6 caption | https://www.nature.com/articles/s41467-019-11349-9 | 原文 H₂:CO₂=4，比值4 | 原文条件或等价换算 | （工况字段无） | 低（人工复签） | （未人工核对） | 独立检索证据；未填写人工核验栏
37 | Frei 2019 | 10.1038/s41467-019-11349-9 | CP | CO2 conversion | 9.2 | % | Fig. 6 and Results text | A｜逐项可核 | 9.2% CO₂ conversion after 200 h | Frei 2019, 500-h stability paragraph | https://www.nature.com/articles/s41467-019-11349-9 | 原文指出前200h由9.7%降至9.2%，其后维持至500h；原“after 500h”应写作后期稳定值 | Y-经原文核对数值（含注明的单位换算） | = | 低（人工复签） | （未人工核对） | 独立检索证据；未填写人工核验栏
38 | Frei 2019 | 10.1038/s41467-019-11349-9 | CP | temperature | 279.85 | °C (from K) | Fig. 6 and Results text | A｜逐项可核 | 553 K = 279.85 °C | Frei 2019, Fig.6 caption and main text | https://www.nature.com/articles/s41467-019-11349-9 | 原文553 K；摄氏温度为推算值，280 °C为常用四舍五入 | 原文条件或等价换算 | （工况字段无） | 低（人工复签） | （未人工核对） | 独立检索证据；未填写人工核验栏
39 | Frei 2019 | 10.1038/s41467-019-11349-9 | CP | pressure | 50 | bar | Fig. 6 and Results text | A｜逐项可核 | 5 MPa = 50 bar | Frei 2019, 500-h Fig.6 text / experimental conditions | https://www.nature.com/articles/s41467-019-11349-9 | 可从正文确认 5 MPa；原 Excel 将该工况挂在 Table 2，建议以 Fig.6 正文作为一手定位 | 原文条件或等价换算 | （工况字段无） | 低（人工复签） | （未人工核对） | 独立检索证据；未填写人工核验栏
40 | Frei 2019 | 10.1038/s41467-019-11349-9 | Pd–In2O3 CP | CO2 conversion | 9.7 | % | Table 2 | C｜需修正规则/引文 | 9.7% CO₂ conversion (text adjacent to Fig.6) | Frei 2019, 500-h stability paragraph near Fig.6 | https://www.nature.com/articles/s41467-019-11349-9 | 数值在正文可核，但原定位“Table 2, WHSV 48000 initial”不够准确，建议改为Fig.6附近正文；不宜直接判数据录入错误 | Y-正文可核，定位需修订 | = | 高（先修规则） | （未人工核对） | 独立检索证据；未填写人工核验栏
41 | Dang 2020 | 10.1126/sciadv.aaz2060 | h–In2O3-R | space velocity | 9000 ml gcat−1 hour−1 | as printed | Figure 5B and Figure 5C | B｜背景工况佐证 | 9000 mL gcat⁻¹ h⁻¹ | Dang 2020, main-text Fig.5 reaction conditions | https://pmc.ncbi.nlm.nih.gov/articles/PMC7299618/ | 9,000与总体实验设置一致，具体序列点仍需对照 Fig.5及原始描述 | 条件有佐证，指定行需复核 | （工况字段无） | 中（补SI或核图） | （未人工核对） | 独立检索证据；未填写人工核验栏
42 | Dang 2020 | 10.1126/sciadv.aaz2060 | h–In2O3-R | CH3OH selectivity | 71 | % | Figure 5E and text on page 6 | D｜待原文或SI | 未取得可独立核对的原始行 | 需打开对应 PDF/SI Table/Fig 并按催化剂+实验条件逐行确认 | https://pmc.ncbi.nlm.nih.gov/articles/PMC7299618/ | 当前不能判 correct/rounding/wrong；不能用原抽取文本为自身背书 | 未判定 | = | 高（需原文） | （未人工核对） | 独立检索证据；未填写人工核验栏
43 | Dang 2020 | 10.1126/sciadv.aaz2060 | h–In2O3-R | temperature | 240 | °C (from K) | Figure 5B and Figure 5C | B｜背景工况佐证 | 240 °C or 360 °C (Fig.5 temperature series) | Dang 2020, Fig.5 B/C temperature sweep | https://pmc.ncbi.nlm.nih.gov/articles/PMC7299618/ | 图中温度级别可辨；仍需以图标和原始数值区别印刷数字/读图点 | 条件有佐证，指定行需复核 | （工况字段无） | 中（补SI或核图） | （未人工核对） | 独立检索证据；未填写人工核验栏
44 | Dang 2020 | 10.1126/sciadv.aaz2060 | h–In2O3-R | pressure | 50 | bar | Figure 5E and text on page 6 | B｜背景工况佐证 | 5 MPa = 50 bar | Dang 2020, main-text Fig.5 reaction conditions | https://pmc.ncbi.nlm.nih.gov/articles/PMC7299618/ | 支持5MPa工况，未单独逐行核实该时间/温度点 | 条件有佐证，指定行需复核 | （工况字段无） | 中（补SI或核图） | （未人工核对） | 独立检索证据；未填写人工核验栏
45 | Dang 2020 | 10.1126/sciadv.aaz2060 | h–In2O3-R | H2/CO2 | 3.041666666666667 | mol/mol | Figure 5E and text on page 6 | C｜需修正规则/引文 | H₂:CO₂:N₂ = 73:24:3; 73/24 = 3.041666666666667 | Dang 2020, main-text reaction feed composition | https://pmc.ncbi.nlm.nih.gov/articles/PMC7299618/ | Excel数字3.041666…是由印刷组成推算，原文不直接印刷该长小数；应标为 derived，不计“原文直印准确” | N-精确比值由进料组成推算 | （工况字段无） | 高（先修规则） | （未人工核对） | 独立检索证据；未填写人工核验栏
46 | Dang 2020 | 10.1126/sciadv.aaz2060 | h–In2O3-R | pressure | 50 | bar | Figure 5E and text on page 6 | B｜背景工况佐证 | 5 MPa = 50 bar | Dang 2020, main-text Fig.5 reaction conditions | https://pmc.ncbi.nlm.nih.gov/articles/PMC7299618/ | 支持5MPa工况，未单独逐行核实该时间/温度点 | 条件有佐证，指定行需复核 | （工况字段无） | 中（补SI或核图） | （未人工核对） | 独立检索证据；未填写人工核验栏
47 | Dang 2020 | 10.1126/sciadv.aaz2060 | h–In2O3-R | space velocity | 9000 ml gcat−1 hour−1 | as printed | Figure 5E and text on page 6 | B｜背景工况佐证 | 9000 mL gcat⁻¹ h⁻¹ | Dang 2020, main-text Fig.5 reaction conditions | https://pmc.ncbi.nlm.nih.gov/articles/PMC7299618/ | 9,000与总体实验设置一致，具体序列点仍需对照 Fig.5及原始描述 | 条件有佐证，指定行需复核 | （工况字段无） | 中（补SI或核图） | （未人工核对） | 独立检索证据；未填写人工核验栏
48 | Dang 2020 | 10.1126/sciadv.aaz2060 | h–In2O3-R | temperature | 360 | °C (from K) | Figure 5B and Figure 5C | B｜背景工况佐证 | 240 °C or 360 °C (Fig.5 temperature series) | Dang 2020, Fig.5 B/C temperature sweep | https://pmc.ncbi.nlm.nih.gov/articles/PMC7299618/ | 图中温度级别可辨；仍需以图标和原始数值区别印刷数字/读图点 | 条件有佐证，指定行需复核 | （工况字段无） | 中（补SI或核图） | （未人工核对） | 独立检索证据；未填写人工核验栏
49 | Dang 2020 | 10.1126/sciadv.aaz2060 | h–In2O3-R | CO2 conversion | 15.4 | % | Figure 5B and Figure 5C | D｜待原文或SI | 未取得可独立核对的原始行 | 需打开对应 PDF/SI Table/Fig 并按催化剂+实验条件逐行确认 | https://pmc.ncbi.nlm.nih.gov/articles/PMC7299618/ | 当前不能判 correct/rounding/wrong；不能用原抽取文本为自身背书 | 未判定 | = | 高（需原文） | （未人工核对） | 独立检索证据；未填写人工核验栏
50 | Dang 2020 | 10.1126/sciadv.aaz2060 | h–In2O3-R | pressure | 50 | bar | Figure 5B and Figure 5C | B｜背景工况佐证 | 5 MPa = 50 bar | Dang 2020, main-text Fig.5 reaction conditions | https://pmc.ncbi.nlm.nih.gov/articles/PMC7299618/ | 支持5MPa工况，未单独逐行核实该时间/温度点 | 条件有佐证，指定行需复核 | （工况字段无） | 中（补SI或核图） | （未人工核对） | 独立检索证据；未填写人工核验栏
51 | Gao 2015 | 10.1039/c5cy00372e | CHT-Y0.1 | temperature | 229.85 | °C (from K) | Table 6 | D｜待原文或SI | 未取得可独立核对的原始行 | 需打开对应 PDF/SI Table/Fig 并按催化剂+实验条件逐行确认 | https://doi.org/10.1039/c5cy00372e | 当前不能判 correct/rounding/wrong；不能用原抽取文本为自身背书 | 未判定 | （工况字段无） | 中（需原文） | （未人工核对） | 独立检索证据；未填写人工核验栏
52 | Gao 2015 | 10.1039/c5cy00372e | CHT-Y0.5 | CO selectivity | 33.1 | % | Table 6 | D｜待原文或SI | 未取得可独立核对的原始行 | 需打开对应 PDF/SI Table/Fig 并按催化剂+实验条件逐行确认 | https://doi.org/10.1039/c5cy00372e | 当前不能判 correct/rounding/wrong；不能用原抽取文本为自身背书 | 未判定 | = | 高（需原文） | （未人工核对） | 独立检索证据；未填写人工核验栏
53 | Gao 2015 | 10.1039/c5cy00372e | CHT-Y0.05 | CH4 selectivity | 0.2 | % | Table 6 | D｜待原文或SI | 未取得可独立核对的原始行 | 需打开对应 PDF/SI Table/Fig 并按催化剂+实验条件逐行确认 | https://doi.org/10.1039/c5cy00372e | 当前不能判 correct/rounding/wrong；不能用原抽取文本为自身背书 | 未判定 | = | 高（需原文） | （未人工核对） | 独立检索证据；未填写人工核验栏
54 | Gao 2015 | 10.1039/c5cy00372e | CHT-Y0 | CO selectivity | 41.6 | % | Table 6 | D｜待原文或SI | 未取得可独立核对的原始行 | 需打开对应 PDF/SI Table/Fig 并按催化剂+实验条件逐行确认 | https://doi.org/10.1039/c5cy00372e | 当前不能判 correct/rounding/wrong；不能用原抽取文本为自身背书 | 未判定 | = | 高（需原文） | （未人工核对） | 独立检索证据；未填写人工核验栏
55 | Gao 2015 | 10.1039/c5cy00372e | CHT-Y0.2 | CH3OH selectivity | 70.5 | % | Table 6 | D｜待原文或SI | 未取得可独立核对的原始行 | 需打开对应 PDF/SI Table/Fig 并按催化剂+实验条件逐行确认 | https://doi.org/10.1039/c5cy00372e | 当前不能判 correct/rounding/wrong；不能用原抽取文本为自身背书 | 未判定 | = | 高（需原文） | （未人工核对） | 独立检索证据；未填写人工核验栏
56 | Gao 2015 | 10.1039/c5cy00372e | CHT-Y0 | CH3OH selectivity | 58.1 | % | Table 6 | D｜待原文或SI | 未取得可独立核对的原始行 | 需打开对应 PDF/SI Table/Fig 并按催化剂+实验条件逐行确认 | https://doi.org/10.1039/c5cy00372e | 当前不能判 correct/rounding/wrong；不能用原抽取文本为自身背书 | 未判定 | = | 高（需原文） | （未人工核对） | 独立检索证据；未填写人工核验栏
57 | Gao 2015 | 10.1039/c5cy00372e | CHT-Y0.2 | CH4 selectivity | 0.1 | % | Table 6 | D｜待原文或SI | 未取得可独立核对的原始行 | 需打开对应 PDF/SI Table/Fig 并按催化剂+实验条件逐行确认 | https://doi.org/10.1039/c5cy00372e | 当前不能判 correct/rounding/wrong；不能用原抽取文本为自身背书 | 未判定 | = | 高（需原文） | （未人工核对） | 独立检索证据；未填写人工核验栏
58 | Gao 2015 | 10.1039/c5cy00372e | CHT-Y0 | CH4 selectivity | 0.3 | % | Table 6 | D｜待原文或SI | 未取得可独立核对的原始行 | 需打开对应 PDF/SI Table/Fig 并按催化剂+实验条件逐行确认 | https://doi.org/10.1039/c5cy00372e | 当前不能判 correct/rounding/wrong；不能用原抽取文本为自身背书 | 未判定 | = | 高（需原文） | （未人工核对） | 独立检索证据；未填写人工核验栏
59 | Gao 2015 | 10.1039/c5cy00372e | CHT-Y0.1 | STY (printed) | 0.39 g gcat−1 h−1 | as printed | Table 6 | D｜待原文或SI | 未取得可独立核对的原始行 | 需打开对应 PDF/SI Table/Fig 并按催化剂+实验条件逐行确认 | https://doi.org/10.1039/c5cy00372e | 当前不能判 correct/rounding/wrong；不能用原抽取文本为自身背书 | 未判定 | = | 高（需原文） | （未人工核对） | 独立检索证据；未填写人工核验栏
60 | Gao 2015 | 10.1039/c5cy00372e | CHT-Y0 | pressure | 50 | bar | Table 6 | D｜待原文或SI | 未取得可独立核对的原始行 | 需打开对应 PDF/SI Table/Fig 并按催化剂+实验条件逐行确认 | https://doi.org/10.1039/c5cy00372e | 当前不能判 correct/rounding/wrong；不能用原抽取文本为自身背书 | 未判定 | （工况字段无） | 中（需原文） | （未人工核对） | 独立检索证据；未填写人工核验栏
61 | Rui 2017 | 10.1016/j.apcatb.2017.06.069 | In2O3 | temperature | 300 | °C (from K) | SI Table S1 | D｜待原文或SI | 未取得可独立核对的原始行 | 需打开对应 PDF/SI Table/Fig 并按催化剂+实验条件逐行确认 | https://doi.org/10.1016/j.apcatb.2017.06.069 | 当前不能判 correct/rounding/wrong；不能用原抽取文本为自身背书 | 未判定 | （工况字段无） | 中（需原文） | （未人工核对） | 独立检索证据；未填写人工核验栏
62 | Rui 2017 | 10.1016/j.apcatb.2017.06.069 | In2O3 | STY (printed) | 0.352 gMeOH h-1 gcat-1 | as printed | SI Table S1 | D｜待原文或SI | 未取得可独立核对的原始行 | 需打开对应 PDF/SI Table/Fig 并按催化剂+实验条件逐行确认 | https://doi.org/10.1016/j.apcatb.2017.06.069 | 当前不能判 correct/rounding/wrong；不能用原抽取文本为自身背书 | 未判定 | = | 高（需原文） | （未人工核对） | 独立检索证据；未填写人工核验栏
63 | Rui 2017 | 10.1016/j.apcatb.2017.06.069 | Pd-I/In2O3 | CH3OH selectivity | 72.7 | % | SI Table S2 | D｜待原文或SI | 未取得可独立核对的原始行 | 需打开对应 PDF/SI Table/Fig 并按催化剂+实验条件逐行确认 | https://doi.org/10.1016/j.apcatb.2017.06.069 | 当前不能判 correct/rounding/wrong；不能用原抽取文本为自身背书 | 未判定 | = | 高（需原文） | （未人工核对） | 独立检索证据；未填写人工核验栏
64 | Rui 2017 | 10.1016/j.apcatb.2017.06.069 | Pd-I/In2O3 | pressure | 50 | bar | SI Table S2 | D｜待原文或SI | 未取得可独立核对的原始行 | 需打开对应 PDF/SI Table/Fig 并按催化剂+实验条件逐行确认 | https://doi.org/10.1016/j.apcatb.2017.06.069 | 当前不能判 correct/rounding/wrong；不能用原抽取文本为自身背书 | 未判定 | （工况字段无） | 中（需原文） | （未人工核对） | 独立检索证据；未填写人工核验栏
65 | Rui 2017 | 10.1016/j.apcatb.2017.06.069 | Pd-I/In2O3 | temperature | 300 | °C (from K) | SI Table S2 | D｜待原文或SI | 未取得可独立核对的原始行 | 需打开对应 PDF/SI Table/Fig 并按催化剂+实验条件逐行确认 | https://doi.org/10.1016/j.apcatb.2017.06.069 | 当前不能判 correct/rounding/wrong；不能用原抽取文本为自身背书 | 未判定 | （工况字段无） | 中（需原文） | （未人工核对） | 独立检索证据；未填写人工核验栏
66 | Rui 2017 | 10.1016/j.apcatb.2017.06.069 | Pd-I/In2O3 | CO2 conversion | 18.4 | % | SI Table S2 | D｜待原文或SI | 未取得可独立核对的原始行 | 需打开对应 PDF/SI Table/Fig 并按催化剂+实验条件逐行确认 | https://doi.org/10.1016/j.apcatb.2017.06.069 | 当前不能判 correct/rounding/wrong；不能用原抽取文本为自身背书 | 未判定 | = | 高（需原文） | （未人工核对） | 独立检索证据；未填写人工核验栏
67 | Rui 2017 | 10.1016/j.apcatb.2017.06.069 | In2O3 | pressure | 50 | bar | SI Table S1 | D｜待原文或SI | 未取得可独立核对的原始行 | 需打开对应 PDF/SI Table/Fig 并按催化剂+实验条件逐行确认 | https://doi.org/10.1016/j.apcatb.2017.06.069 | 当前不能判 correct/rounding/wrong；不能用原抽取文本为自身背书 | 未判定 | （工况字段无） | 中（需原文） | （未人工核对） | 独立检索证据；未填写人工核验栏
68 | Rui 2017 | 10.1016/j.apcatb.2017.06.069 | Pd-I/In2O3 | H2/CO2 | 4 | mol/mol | SI Table S2 | D｜待原文或SI | 未取得可独立核对的原始行 | 需打开对应 PDF/SI Table/Fig 并按催化剂+实验条件逐行确认 | https://doi.org/10.1016/j.apcatb.2017.06.069 | 当前不能判 correct/rounding/wrong；不能用原抽取文本为自身背书 | 未判定 | （工况字段无） | 中（需原文） | （未人工核对） | 独立检索证据；未填写人工核验栏
69 | Rui 2017 | 10.1016/j.apcatb.2017.06.069 | In2O3 | H2/CO2 | 4 | mol/mol | SI Table S1 | D｜待原文或SI | 未取得可独立核对的原始行 | 需打开对应 PDF/SI Table/Fig 并按催化剂+实验条件逐行确认 | https://doi.org/10.1016/j.apcatb.2017.06.069 | 当前不能判 correct/rounding/wrong；不能用原抽取文本为自身背书 | 未判定 | （工况字段无） | 中（需原文） | （未人工核对） | 独立检索证据；未填写人工核验栏
70 | Rui 2017 | 10.1016/j.apcatb.2017.06.069 | In2O3 | CH3OH selectivity | 71.2 | % | SI Table S1 | D｜待原文或SI | 未取得可独立核对的原始行 | 需打开对应 PDF/SI Table/Fig 并按催化剂+实验条件逐行确认 | https://doi.org/10.1016/j.apcatb.2017.06.069 | 当前不能判 correct/rounding/wrong；不能用原抽取文本为自身背书 | 未判定 | = | 高（需原文） | （未人工核对） | 独立检索证据；未填写人工核验栏
71 | Energy Technol 2018 | 10.1002/ente.201800747 | Cat-1.5 | STY (printed) | 0.074 gMeOH gcat-1 h-1 | as printed | SI Table S1 | D｜待原文或SI | 未取得可独立核对的原始行 | 需打开对应 PDF/SI Table/Fig 并按催化剂+实验条件逐行确认 | https://doi.org/10.1002/ente.201800747 | 当前不能判 correct/rounding/wrong；不能用原抽取文本为自身背书 | 未判定 | = | 高（需原文） | （未人工核对） | 独立检索证据；未填写人工核验栏
72 | Energy Technol 2018 | 10.1002/ente.201800747 | H-In2O3/Al2O3 | pressure | 40 | bar | SI Table S1 | D｜待原文或SI | 未取得可独立核对的原始行 | 需打开对应 PDF/SI Table/Fig 并按催化剂+实验条件逐行确认 | https://doi.org/10.1002/ente.201800747 | 当前不能判 correct/rounding/wrong；不能用原抽取文本为自身背书 | 未判定 | （工况字段无） | 中（需原文） | （未人工核对） | 独立检索证据；未填写人工核验栏
73 | Energy Technol 2018 | 10.1002/ente.201800747 | Cat-4.5 | pressure | 40 | bar | Figure 4c and text in Section 2.2 | D｜待原文或SI | 未取得可独立核对的原始行 | 需打开对应 PDF/SI Table/Fig 并按催化剂+实验条件逐行确认 | https://doi.org/10.1002/ente.201800747 | 当前不能判 correct/rounding/wrong；不能用原抽取文本为自身背书 | 未判定 | （工况字段无） | 中（需原文） | （未人工核对） | 独立检索证据；未填写人工核验栏
74 | Energy Technol 2018 | 10.1002/ente.201800747 | H-In2O3/Al2O3 | STY (printed) | 0.109 gMeOH gcat-1 h-1 | as printed | SI Table S1 | D｜待原文或SI | 未取得可独立核对的原始行 | 需打开对应 PDF/SI Table/Fig 并按催化剂+实验条件逐行确认 | https://doi.org/10.1002/ente.201800747 | 当前不能判 correct/rounding/wrong；不能用原抽取文本为自身背书 | 未判定 | = | 高（需原文） | （未人工核对） | 独立检索证据；未填写人工核验栏
75 | Energy Technol 2018 | 10.1002/ente.201800747 | H-In2O3/Al2O3 | CO selectivity | 6.8 | % | SI Table S1 | D｜待原文或SI | 未取得可独立核对的原始行 | 需打开对应 PDF/SI Table/Fig 并按催化剂+实验条件逐行确认 | https://doi.org/10.1002/ente.201800747 | 当前不能判 correct/rounding/wrong；不能用原抽取文本为自身背书 | 未判定 | = | 高（需原文） | （未人工核对） | 独立检索证据；未填写人工核验栏
76 | Energy Technol 2018 | 10.1002/ente.201800747 | Cat-3.0 | CO2 conversion | 3.4 | % | Figure 4c | D｜待原文或SI | 未取得可独立核对的原始行 | 需打开对应 PDF/SI Table/Fig 并按催化剂+实验条件逐行确认 | https://doi.org/10.1002/ente.201800747 | 当前不能判 correct/rounding/wrong；不能用原抽取文本为自身背书 | 未判定 | = | 高（需原文） | （未人工核对） | 独立检索证据；未填写人工核验栏
77 | Energy Technol 2018 | 10.1002/ente.201800747 | Cat-4.5 | CH4 selectivity | 0 | % | SI Table S1 | D｜待原文或SI | 未取得可独立核对的原始行 | 需打开对应 PDF/SI Table/Fig 并按催化剂+实验条件逐行确认 | https://doi.org/10.1002/ente.201800747 | 当前不能判 correct/rounding/wrong；不能用原抽取文本为自身背书 | 未判定 | = | 高（需原文） | （未人工核对） | 独立检索证据；未填写人工核验栏
78 | Energy Technol 2018 | 10.1002/ente.201800747 | Cat-4.5 | CH3OH selectivity | 91.6 | % | SI Table S1 | D｜待原文或SI | 未取得可独立核对的原始行 | 需打开对应 PDF/SI Table/Fig 并按催化剂+实验条件逐行确认 | https://doi.org/10.1002/ente.201800747 | 当前不能判 correct/rounding/wrong；不能用原抽取文本为自身背书 | 未判定 | = | 高（需原文） | （未人工核对） | 独立检索证据；未填写人工核验栏
79 | Energy Technol 2018 | 10.1002/ente.201800747 | In2O3-IWI/Al2O3/Al-fiber | H2/CO2 | 3 | mol/mol | SI Table S1 | D｜待原文或SI | 未取得可独立核对的原始行 | 需打开对应 PDF/SI Table/Fig 并按催化剂+实验条件逐行确认 | https://doi.org/10.1002/ente.201800747 | 当前不能判 correct/rounding/wrong；不能用原抽取文本为自身背书 | 未判定 | （工况字段无） | 中（需原文） | （未人工核对） | 独立检索证据；未填写人工核验栏
80 | Energy Technol 2018 | 10.1002/ente.201800747 | H-In2O3/Al2O3 | STY (printed) | 0.051 gMeOH gcat-1 h-1 | as printed | SI Table S1 | D｜待原文或SI | 未取得可独立核对的原始行 | 需打开对应 PDF/SI Table/Fig 并按催化剂+实验条件逐行确认 | https://doi.org/10.1002/ente.201800747 | 当前不能判 correct/rounding/wrong；不能用原抽取文本为自身背书 | 未判定 | = | 高（需原文） | （未人工核对） | 独立检索证据；未填写人工核验栏
81 | Ruiz Esquius 2020 | 10.1002/cctc.202000974 | TiO2 | CH4 selectivity | 0 | % | SI Table S3 | D｜待原文或SI | 未取得可独立核对的原始行 | 需打开对应 PDF/SI Table/Fig 并按催化剂+实验条件逐行确认 | https://orca.cardiff.ac.uk/id/eprint/135088/ | 当前不能判 correct/rounding/wrong；不能用原抽取文本为自身背书 | 未判定 | = | 高（需原文） | （未人工核对） | 独立检索证据；未填写人工核验栏
82 | Ruiz Esquius 2020 | 10.1002/cctc.202000974 | Pd/TiO2 | temperature | 225 | °C (from K) | Table 1 | A｜逐项可核 | 225 °C | Ruiz Esquius 2020, Table 1, Pd/TiO₂, 225 °C | https://orca.cardiff.ac.uk/id/eprint/135088/ | 该行温度明确为225°C | 原文条件或等价换算 | （工况字段无） | 低（人工复签） | （未人工核对） | 独立检索证据；未填写人工核验栏
83 | Ruiz Esquius 2020 | 10.1002/cctc.202000974 | ZnTiO3 | CO selectivity | 70 | % | SI Table S3 | D｜待原文或SI | 未取得可独立核对的原始行 | 需打开对应 PDF/SI Table/Fig 并按催化剂+实验条件逐行确认 | https://orca.cardiff.ac.uk/id/eprint/135088/ | 当前不能判 correct/rounding/wrong；不能用原抽取文本为自身背书 | 未判定 | = | 高（需原文） | （未人工核对） | 独立检索证据；未填写人工核验栏
84 | Ruiz Esquius 2020 | 10.1002/cctc.202000974 | Pd/ZnO | CH3OH selectivity | 69 | % | Figure 1 | D｜待原文或SI | 未取得可独立核对的原始行 | 需打开对应 PDF/SI Table/Fig 并按催化剂+实验条件逐行确认 | https://orca.cardiff.ac.uk/id/eprint/135088/ | 当前不能判 correct/rounding/wrong；不能用原抽取文本为自身背书 | 未判定 | = | 高（需原文） | （未人工核对） | 独立检索证据；未填写人工核验栏
85 | Ruiz Esquius 2020 | 10.1002/cctc.202000974 | Pd/ZnTiO3 | H2/CO2 | 3 | mol/mol | SI Table S2 | C｜需修正规则/引文 | H₂/CO₂/N₂ = 60:20:20 vol%; H₂/CO₂ = 60/20 = 3 | Ruiz Esquius 2020, experimental feed composition | https://orca.cardiff.ac.uk/id/eprint/135088/ | 3是由进料组成推导，不是催化剂行所印的原始比值；实验进料还含20% N₂，工厂新鲜气组成假设与实验不同，需说明 | N-精确比值由进料组成推算 | （工况字段无） | 高（先修规则） | （未人工核对） | 独立检索证据；未填写人工核验栏
86 | Ruiz Esquius 2020 | 10.1002/cctc.202000974 | Pd/TiO2 | CO selectivity | 91.4 | % | SI Table S2 | D｜待原文或SI | 未取得可独立核对的原始行 | 需打开对应 PDF/SI Table/Fig 并按催化剂+实验条件逐行确认 | https://orca.cardiff.ac.uk/id/eprint/135088/ | 当前不能判 correct/rounding/wrong；不能用原抽取文本为自身背书 | 未判定 | = | 高（需原文） | （未人工核对） | 独立检索证据；未填写人工核验栏
87 | Ruiz Esquius 2020 | 10.1002/cctc.202000974 | TiO2 | temperature | 200 | °C (from K) | SI Table S3 | D｜待原文或SI | 未取得可独立核对的原始行 | 需打开对应 PDF/SI Table/Fig 并按催化剂+实验条件逐行确认 | https://orca.cardiff.ac.uk/id/eprint/135088/ | 当前不能判 correct/rounding/wrong；不能用原抽取文本为自身背书 | 未判定 | （工况字段无） | 中（需原文） | （未人工核对） | 独立检索证据；未填写人工核验栏
88 | Ruiz Esquius 2020 | 10.1002/cctc.202000974 | ZnO | CH4 selectivity | 0 | % | SI Table S3 | D｜待原文或SI | 未取得可独立核对的原始行 | 需打开对应 PDF/SI Table/Fig 并按催化剂+实验条件逐行确认 | https://orca.cardiff.ac.uk/id/eprint/135088/ | 当前不能判 correct/rounding/wrong；不能用原抽取文本为自身背书 | 未判定 | = | 高（需原文） | （未人工核对） | 独立检索证据；未填写人工核验栏
89 | Ruiz Esquius 2020 | 10.1002/cctc.202000974 | physical mixture of Pd/ZnO and TiO2 | CO selectivity | 73.3 | % | Results text | D｜待原文或SI | 未取得可独立核对的原始行 | 需打开对应 PDF/SI Table/Fig 并按催化剂+实验条件逐行确认 | https://orca.cardiff.ac.uk/id/eprint/135088/ | 当前不能判 correct/rounding/wrong；不能用原抽取文本为自身背书 | 未判定 | = | 高（需原文） | （未人工核对） | 独立检索证据；未填写人工核验栏
90 | Ruiz Esquius 2020 | 10.1002/cctc.202000974 | Pd/ZnO | H2/CO2 | 3 | mol/mol | Table 1 | C｜需修正规则/引文 | H₂/CO₂/N₂ = 60:20:20 vol%; H₂/CO₂ = 60/20 = 3 | Ruiz Esquius 2020, experimental feed composition | https://orca.cardiff.ac.uk/id/eprint/135088/ | 3是由进料组成推导，不是催化剂行所印的原始比值；实验进料还含20% N₂，工厂新鲜气组成假设与实验不同，需说明 | N-精确比值由进料组成推算 | （工况字段无） | 高（先修规则） | （未人工核对） | 独立检索证据；未填写人工核验栏
91 | Ota 2012 | 10.1016/j.jcat.2012.05.020 | PdMgGa | CO2 conversion | 1 | % | Table 2 | A｜逐项可核 | 1.0% | Ota 2012, accepted manuscript Table 2, PdMgGa | https://iris.unito.it/retrieve/handle/2318/122839/18808/COST_OA.pdf | 催化剂要对应 PdMgGa，而不是 PdZnAl | Y-经原文核对数值（含注明的单位换算） | = | 低（人工复签） | （未人工核对） | 独立检索证据；未填写人工核验栏
92 | Ota 2012 | 10.1016/j.jcat.2012.05.020 | PdMgAl | CO2 conversion | 0.3 | % | Table 2 | A｜逐项可核 | 0.3% | Ota 2012, accepted manuscript Table 2, PdMgAl | https://iris.unito.it/retrieve/handle/2318/122839/18808/COST_OA.pdf | CO₂ conversion 0.3% | Y-经原文核对数值（含注明的单位换算） | = | 低（人工复签） | （未人工核对） | 独立检索证据；未填写人工核验栏
93 | Ota 2012 | 10.1016/j.jcat.2012.05.020 | PdZnAl | CH4 selectivity | 0.1 | % | Table 2 | C｜需修正规则/引文 | <0.1% (source CSV qualifier is “<”) | 原始抽样 CSV 记录 qualifier=“<”；原期刊 Table 2 未列 CH₄ selectivity | https://iris.unito.it/retrieve/handle/2318/122839/18808/COST_OA.pdf | Excel仅显示0.1%，遗漏“小于”限定符；不能将 0.1% 作为实测点。作者学位论文提到CH₄ traces <0.1%，但需确认是否对应本催化剂/本实验条件 | 小于号限定，期刊Table2不含该字段 | < | 高（先修规则） | （未人工核对） | 独立检索证据；未填写人工核验栏
94 | Ota 2012 | 10.1016/j.jcat.2012.05.020 | PdZnAl | temperature | 249.85 | °C (from K) | Table 2 | A｜逐项可核 | 250 °C (or 523 K) | Ota 2012, accepted manuscript Table 2 heading | https://iris.unito.it/retrieve/handle/2318/122839/18808/COST_OA.pdf | 原表写250 °C（期刊排版版写523 K）；Excel249.85 °C=523 K精确换算，是四舍五入差非错误 | 原文条件或等价换算 | （工况字段无） | 低（人工复签） | （未人工核对） | 独立检索证据；未填写人工核验栏
95 | Ota 2012 | 10.1016/j.jcat.2012.05.020 | PdZnAl | H2/CO2 | 3 | mol/mol | Table 2 | A｜逐项可核 | CO₂:H₂ = 1:3 | Ota 2012, accepted manuscript Table 2 heading | https://iris.unito.it/retrieve/handle/2318/122839/18808/COST_OA.pdf | 从 CO₂:H₂=1:3 写成 H₂/CO₂=3，属于原文明确比值的倒数表达 | 原文条件或等价换算 | （工况字段无） | 低（人工复签） | （未人工核对） | 独立检索证据；未填写人工核验栏
96 | Ota 2012 | 10.1016/j.jcat.2012.05.020 | PdMgGa | H2/CO2 | 3 | mol/mol | Table 2 | A｜逐项可核 | CO₂:H₂ = 1:3 | Ota 2012, accepted manuscript Table 2 heading | https://iris.unito.it/retrieve/handle/2318/122839/18808/COST_OA.pdf | 从 CO₂:H₂=1:3 写成 H₂/CO₂=3，属于原文明确比值的倒数表达 | 原文条件或等价换算 | （工况字段无） | 低（人工复签） | （未人工核对） | 独立检索证据；未填写人工核验栏
97 | Ota 2012 | 10.1016/j.jcat.2012.05.020 | PdMgAl | temperature | 249.85 | °C (from K) | Table 2 | A｜逐项可核 | 250 °C (or 523 K) | Ota 2012, accepted manuscript Table 2 heading | https://iris.unito.it/retrieve/handle/2318/122839/18808/COST_OA.pdf | 原表写250 °C（期刊排版版写523 K）；Excel249.85 °C=523 K精确换算，是四舍五入差非错误 | 原文条件或等价换算 | （工况字段无） | 低（人工复签） | （未人工核对） | 独立检索证据；未填写人工核验栏
98 | Ota 2012 | 10.1016/j.jcat.2012.05.020 | PdMgGa | temperature | 249.85 | °C (from K) | Table 2 | A｜逐项可核 | 250 °C (or 523 K) | Ota 2012, accepted manuscript Table 2 heading | https://iris.unito.it/retrieve/handle/2318/122839/18808/COST_OA.pdf | 原表写250 °C（期刊排版版写523 K）；Excel249.85 °C=523 K精确换算，是四舍五入差非错误 | 原文条件或等价换算 | （工况字段无） | 低（人工复签） | （未人工核对） | 独立检索证据；未填写人工核验栏
99 | Ota 2012 | 10.1016/j.jcat.2012.05.020 | PdMgAl | STY (printed) | 0.3 µmol/min gcat | as printed | Table 2 | A｜逐项可核 | 0.3 μmol min⁻¹ gcat⁻¹ | Ota 2012, accepted manuscript Table 2, PdMgAl, MeOH rate column | https://iris.unito.it/retrieve/handle/2318/122839/18808/COST_OA.pdf | 表中是甲醇形成速率、摩尔单位；命名为“STY (printed)”虽沿用模型字段，论文需明确不等同于 g MeOH/gcat/h | Y-经原文核对数值（含注明的单位换算） | = | 低（人工复签） | （未人工核对） | 独立检索证据；未填写人工核验栏
100 | Ota 2012 | 10.1016/j.jcat.2012.05.020 | PdZnAl | CO2 conversion | 0.6 | % | Table 2 | A｜逐项可核 | 0.6% | Ota 2012, accepted manuscript Table 2, PdZnAl | https://iris.unito.it/retrieve/handle/2318/122839/18808/COST_OA.pdf | 原表 0.6% | Y-经原文核对数值（含注明的单位换算） | = | 低（人工复签） | （未人工核对） | 独立检索证据；未填写人工核验栏

## 文献证据清单
文献/样本行 | DOI | 抽中数值 | 原始证据可用性 | 已核得的原文位置 | 关键限制 | 链接/获取方式
Malik 2018（#01–#10） | 10.1016/j.apcata.2018.04.036 | 10 | 尚未取得完整逐行SI | 按表中 entry、record_location、record_page 定位 | 不能把出版摘要/项目自身抽取视为独立的表格核验，需补PDF与SI原始页 | https://doi.org/10.1016/j.apcata.2018.04.036
Meng 2021（#11–#20） | 10.1126/sciadv.abi6012 | 10 | 正文公开，SI未逐行 | Science Advances Fig.2与正文，报告 0.30、H₂/CO₂=3、300°C工况 | 载体特定的SI Table S2/S7所有性能数字未逐行核；避免以一般条件替代催化剂行 | https://pmc.ncbi.nlm.nih.gov/articles/PMC8336954/
Bansode 2013（#21–#30） | 10.1039/c2cy20604h | 10 | 已取得原始 SI 表 | RSC Electronic Supplementary Information：S1、S2、S3（PDF第2–4页） | 10/10已核数值；包括温标换算、CO/MeOH selectivity、甲醇产率；SI原表直接证据 | https://www.rsc.org/suppdata/cy/c2/c2cy20604h/c2cy20604h.pdf
Frei 2019（#31–#40） | 10.1038/s41467-019-11349-9 | 10 | 已取得出版社正文 | Nature Communications 正文 Fig.6 附近段落、图注与实验条件 | 9行逐项数值可核；#40 数值正确但原“Table 2”定位应改为 Fig.6 正文 | https://www.nature.com/articles/s41467-019-11349-9
Dang 2020（#41–#50） | 10.1126/sciadv.aaz2060 | 10 | 正文公开，部分图需图上核 | Science Advances Fig.5与方法进料 H₂:CO₂:N₂=73:24:3 | #45 的 73/24 属精确计算值，不是原文印刷小数；#42、#49 图上读取值待判印刷资格 | https://pmc.ncbi.nlm.nih.gov/articles/PMC7299618/
Gao 2015（#51–#60） | 10.1039/c5cy00372e | 10 | 尚未取得完整逐行SI | 按表中 entry、record_location、record_page 定位 | 不能把出版摘要/项目自身抽取视为独立的表格核验，需补PDF与SI原始页 | https://doi.org/10.1039/c5cy00372e
Rui 2017（#61–#70） | 10.1016/j.apcatb.2017.06.069 | 10 | 尚未取得完整逐行SI | 按表中 entry、record_location、record_page 定位 | 不能把出版摘要/项目自身抽取视为独立的表格核验，需补PDF与SI原始页 | https://doi.org/10.1016/j.apcatb.2017.06.069
Energy Technol 2018（#71–#80） | 10.1002/ente.201800747 | 10 | 尚未取得完整逐行SI | 按表中 entry、record_location、record_page 定位 | 不能把出版摘要/项目自身抽取视为独立的表格核验，需补PDF与SI原始页 | https://doi.org/10.1002/ente.201800747
Ruiz Esquius 2020（#81–#90） | 10.1002/cctc.202000974 | 10 | 出版社条目/论文正文线索 | ChemCatChem Table 1及实验进料(60% H₂,20% CO₂,20% N₂) | 多数SI Table S2/S3具体催化剂数据待获取；#85/#90是60/20派生比例 | https://orca.cardiff.ac.uk/id/eprint/135088/
Ota 2012（#91–#100） | 10.1016/j.jcat.2012.05.020 | 10 | 已取得作者接受稿表 | 接受稿 Table 2 (CO₂:H₂=1:3，30 bar，250°C) | 9行可核；#93 是<0.1%的上界，期刊 Table 2 未列CH₄选择性，应补原文来源 | https://iris.unito.it/retrieve/handle/2318/122839/18808/COST_OA.pdf

## 核验操作说明
操作 | 统一判定口径
身份隔离 | 「独立证据核验」属于AI+公开来源的第二意见；严格意义的人手金标准只填写原始「核对表」N–R 5列，二者不得互相复制判定。
锁定抽样总体 | 先重建 freeze-s5-printed-2026-10-12 的310条比较候选，再按固定种子/预注册抽样规定确认旧100值可否沿用；必要时重新抽样并保留版本。
逐条核验 | 按 DOI → catalyst → entry → T/P/GHSV → 数据字段五步定位；将文章页面或SI图表与数值原单位记录在 N/O。
印刷数字判定 | Table/正文写明的数字=Y；图像曲线视觉读出的数=N；实验进料“73:24:3”算出73/24，单独标注 derived，不算原文直接印刷3.041666...。
单位规则 | 1 MPa = 10 bar；T(°C)=T(K)-273.15；g/h与mg/h差1000倍；μmol/min/gcat不可误写成g/h/gcat。
符号与检出限 | “<0.1%”不等同于“0.1%”；0.1%在电子表中必须与原来的“<”一起呈现，且记录模型对低于检出限的处理。
确切相符 vs 舍入 | 与原文及单位换算准确相符用 correct；只差展示位数用 rounding；相同实验点但数值实质冲突用 wrong；无法核证保持空白。
复核后的精度 | 不要在没有100个人工判定和版本一致性之前计算准确率；如计算应分paper cluster、性能/工况，以及实测/派生三个维度。
报告局限 | 本轮只验证公开可读的一部分记录；部分SI（尤其#1–10, #51–80）未逐条独立取得，标D而非默认正确。
回链路径 | 原始表「核对表」N–R 仍全为空；AI结果在「独立证据核验」M列备注、K列证据位置、L列URL。

## 说明
甲醇文献抽取：人工金标准核对表
抽样规则（抽样前固定，见 analysis/verify_2026_10_08/gold_standard_sample.py）：
总体 = 只用印刷值时进入甲醇主结果的全部数值：2222 个数，307 个条目，28 篇论文。
随机种子 20261008：先随机抽 10 篇论文，每篇随机抽 10 个数，共 100 个数。
核对方法（必须本人对照原文或 SI 完成，不用任何程序或模型判断）：
1. 打开 pdf / si 列给出的文件（位于 agent/extraction/ 下，已下载的工作目录中），按 entry、record_location、record_page 找到该条目。
2. found_where：写出这个数在原文印刷的位置（如 'Table 2, p.5' 或 'SI Table S3'）。
3. value_in_paper：抄下原文印刷的数（原单位）。
4. printed_number：原文是印刷的数字填 Y；只能从图上读填 N。
5. judgment：correct = 换算单位后与原文一致；rounding = 只在原文印刷位数之外有差；wrong = 不一致。
6. note：其他说明（如单位换算、原文自相矛盾）。
字段说明：temperature 已从 K 换算成 °C；pressure 单位 bar（1 MPa = 10 bar）；
STY (printed) 和 space velocity 给的是原文写法（as printed）。

## 核对表
id | doi | catalyst | entry | field | extracted | unit | record_location | record_page | value_source | filled | pdf | si | found_where | value_in_paper | printed_number | judgment | note
1 | 10.1016/j.apcata.2018.04.036 | 0.5Ca5P5ZC | Fig 10a,b/text, 0.5Ca5P5ZC, 270 °C | H2/CO2 | 3 | mol/mol | Text Section 4 and Figure 10a,b | 8 |  |  | pdf/Malik_2018_Development of highly selective PdZnCeO2 and Ca-doped PdZnCeO2 catalysts for met.pdf | si/10_1016_j_apcata_2018_04_036__mmc1.docx
2 | 10.1016/j.apcata.2018.04.036 | 5P5ZC | Table 6, 5P5ZC, 220 °C | CO selectivity | 0 | % | Table 6 | 8 | table |  | pdf/Malik_2018_Development of highly selective PdZnCeO2 and Ca-doped PdZnCeO2 catalysts for met.pdf | si/10_1016_j_apcata_2018_04_036__mmc1.docx
3 | 10.1016/j.apcata.2018.04.036 | 5P5ZC | Table 6, 5P5ZC, 220 °C | pressure | 30 | bar | Table 6 | 8 |  |  | pdf/Malik_2018_Development of highly selective PdZnCeO2 and Ca-doped PdZnCeO2 catalysts for met.pdf | si/10_1016_j_apcata_2018_04_036__mmc1.docx
4 | 10.1016/j.apcata.2018.04.036 | 5PC | Table 6, 5PC, 220 °C | CH3OH selectivity | 70.1 | % | Table 6 | 8 | table |  | pdf/Malik_2018_Development of highly selective PdZnCeO2 and Ca-doped PdZnCeO2 catalysts for met.pdf | si/10_1016_j_apcata_2018_04_036__mmc1.docx
5 | 10.1016/j.apcata.2018.04.036 | 0.5Ca5P5ZC | Table 6, 0.5Ca5P5ZC, 220 °C | CH4 selectivity | 0 | % | Table 6 | 8 | table |  | pdf/Malik_2018_Development of highly selective PdZnCeO2 and Ca-doped PdZnCeO2 catalysts for met.pdf | si/10_1016_j_apcata_2018_04_036__mmc1.docx
6 | 10.1016/j.apcata.2018.04.036 | 5PC | Table 6, 5PC, 220 °C | H2/CO2 | 3 | mol/mol | Table 6 | 8 |  |  | pdf/Malik_2018_Development of highly selective PdZnCeO2 and Ca-doped PdZnCeO2 catalysts for met.pdf | si/10_1016_j_apcata_2018_04_036__mmc1.docx
7 | 10.1016/j.apcata.2018.04.036 | 5PC | Table 6, 5PC, 220 °C | CH4 selectivity | 2.3 | % | Table 6 | 8 | table |  | pdf/Malik_2018_Development of highly selective PdZnCeO2 and Ca-doped PdZnCeO2 catalysts for met.pdf | si/10_1016_j_apcata_2018_04_036__mmc1.docx
8 | 10.1016/j.apcata.2018.04.036 | 5PC | Table 6, 5PC, 220 °C | CO2 conversion | 1.7 | % | Table 6 | 8 | table |  | pdf/Malik_2018_Development of highly selective PdZnCeO2 and Ca-doped PdZnCeO2 catalysts for met.pdf | si/10_1016_j_apcata_2018_04_036__mmc1.docx
9 | 10.1016/j.apcata.2018.04.036 | 5P5ZC | Table 6, 5P5ZC, 220 °C | H2/CO2 | 3 | mol/mol | Table 6 | 8 |  |  | pdf/Malik_2018_Development of highly selective PdZnCeO2 and Ca-doped PdZnCeO2 catalysts for met.pdf | si/10_1016_j_apcata_2018_04_036__mmc1.docx
10 | 10.1016/j.apcata.2018.04.036 | 0.5Ca5P5ZC | Table 6, 0.5Ca5P5ZC, 220 °C | CO selectivity | 0 | % | Table 6 | 8 | table |  | pdf/Malik_2018_Development of highly selective PdZnCeO2 and Ca-doped PdZnCeO2 catalysts for met.pdf | si/10_1016_j_apcata_2018_04_036__mmc1.docx
11 | 10.1126/sciadv.abi6012 | a-ZrO2 | SI Table S2 row a-ZrO2 | CO selectivity | 26.8 | % | SI Table S2 | 19 | SI | cat_mass_g<-figures | pdf/Meng_2021_Oxygen-deficient metal oxides supported nano-intermetallic InNi 3 C 05 toward ef.pdf | si/10_1126_sciadv_abi6012__si1.pdf
12 | 10.1126/sciadv.abi6012 | InNi3C0.5/t-ZrO2 | Fig. 2B, InNi3C0.5/t-ZrO2, 24000 ml gcat-1 hour-1 | STY (printed) | 0.3 gMeOH gcat−1 hour−1 | as printed | Fig. 2B and Results text | 3 | mixed | X_CO2<-si;S_MeOH<-si;S_CO<-si;S_CH4<-si | pdf/Meng_2021_Oxygen-deficient metal oxides supported nano-intermetallic InNi 3 C 05 toward ef.pdf | si/10_1126_sciadv_abi6012__si1.pdf
13 | 10.1126/sciadv.abi6012 | SiO2 | SI Table S2 row SiO2 | H2/CO2 | 3 | mol/mol | SI Table S2 | 19 |  |  | pdf/Meng_2021_Oxygen-deficient metal oxides supported nano-intermetallic InNi 3 C 05 toward ef.pdf | si/10_1126_sciadv_abi6012__si1.pdf
14 | 10.1126/sciadv.abi6012 | InNi3C0.5/ZnO | SI Table S2 row InNi3C0.5/ZnO | CO2 conversion | 7.8 | % | SI Table S2 | 19 | SI |  | pdf/Meng_2021_Oxygen-deficient metal oxides supported nano-intermetallic InNi 3 C 05 toward ef.pdf | si/10_1126_sciadv_abi6012__si1.pdf
15 | 10.1126/sciadv.abi6012 | InNi3C0.5/TiO2 | SI Table S2 row InNi3C0.5/TiO2 | CH3OH selectivity | 66.3 | % | SI Table S2 | 19 | SI |  | pdf/Meng_2021_Oxygen-deficient metal oxides supported nano-intermetallic InNi 3 C 05 toward ef.pdf | si/10_1126_sciadv_abi6012__si1.pdf
16 | 10.1126/sciadv.abi6012 | m-ZrO2 | SI Table S2 row m-ZrO2 | space velocity | 12000 mL gcat−1 h−1 | as printed | SI Table S2 | 19 | SI | cat_mass_g<-figures | pdf/Meng_2021_Oxygen-deficient metal oxides supported nano-intermetallic InNi 3 C 05 toward ef.pdf | si/10_1126_sciadv_abi6012__si1.pdf
17 | 10.1126/sciadv.abi6012 | InNi3C0.5/a-ZrO2 | Fig. 2A, InNi3C0.5/a-ZrO2, 12000 ml gcat-1 hour-1 | CH4 selectivity | 0.4 | % | Fig. 2A | 3 | SI | X_CO2<-si;S_MeOH<-si;S_CO<-si;S_CH4<-si;GHSV<-si;H2_CO2<-si | pdf/Meng_2021_Oxygen-deficient metal oxides supported nano-intermetallic InNi 3 C 05 toward ef.pdf | si/10_1126_sciadv_abi6012__si1.pdf
18 | 10.1126/sciadv.abi6012 | InNi3C0.5/m-ZrO2 | Fig. 2A, InNi3C0.5/m-ZrO2, 12000 ml gcat-1 hour-1 | H2/CO2 | 3 | mol/mol | Fig. 2A and Results text | 3 |  | S_CO<-si;S_CH4<-si | pdf/Meng_2021_Oxygen-deficient metal oxides supported nano-intermetallic InNi 3 C 05 toward ef.pdf | si/10_1126_sciadv_abi6012__si1.pdf
19 | 10.1126/sciadv.abi6012 | m-ZrO2 | SI Table S2 row m-ZrO2 | temperature | 300 | °C (from K) | SI Table S2 | 19 |  | cat_mass_g<-figures | pdf/Meng_2021_Oxygen-deficient metal oxides supported nano-intermetallic InNi 3 C 05 toward ef.pdf | si/10_1126_sciadv_abi6012__si1.pdf
20 | 10.1126/sciadv.abi6012 | InNi3C0.5/Fe3O4 | Text/Table S7, InNi3C0.5/Fe3O4, 325C, 4.0 MPa, H2/CO2 8:1, GHSV 30000 | pressure | 40 | bar | Results text, Tailoring more advanced InNi3C0.5 catalyst | 6 |  | S_CO<-si;STY<-si | pdf/Meng_2021_Oxygen-deficient metal oxides supported nano-intermetallic InNi 3 C 05 toward ef.pdf | si/10_1126_sciadv_abi6012__si1.pdf
21 | 10.1039/c2cy20604h | Cu–Ba/Al2O3 | Text, Cu-Ba/Al2O3, 443 K, 36 MPa | temperature | 169.85 | °C (from K) | Text discussing methyl formate formation | 7 |  | X_CO2<-si;S_MeOH<-si;S_CO<-si;STY<-si | pdf/Bansode_2013_Impact of K and Ba promoters on CO 2 hydrogenation over CuAl 2 O 3 catalysts at.pdf | si/10_1039_c2cy20604h__si1.pdf
22 | 10.1039/c2cy20604h | Cu–Ba/Al2O3 | SI Table 3, 503 K, 36 MPa | STY (printed) | 56.5 mg gcat-1 h-1 | as printed | SI Table 3 | 4 | SI |  | pdf/Bansode_2013_Impact of K and Ba promoters on CO 2 hydrogenation over CuAl 2 O 3 catalysts at.pdf | si/10_1039_c2cy20604h__si1.pdf
23 | 10.1039/c2cy20604h | Cu–Ba/Al2O3 | SI Table 3, 533 K, 0.4 MPa | CH3OH selectivity | 4.4 | % | SI Table 3 | 4 | SI |  | pdf/Bansode_2013_Impact of K and Ba promoters on CO 2 hydrogenation over CuAl 2 O 3 catalysts at.pdf | si/10_1039_c2cy20604h__si1.pdf
24 | 10.1039/c2cy20604h | Cu/Al2O3 | Fig 5/Fig 6, Cu/Al2O3, 443 K, 10 MPa | CH3OH selectivity | 80 | % | Figure 5 and text on page 7 | 6 | mixed | X_CO2<-si;S_CO<-si;STY<-si;GHSV<-figures | pdf/Bansode_2013_Impact of K and Ba promoters on CO 2 hydrogenation over CuAl 2 O 3 catalysts at.pdf | si/10_1039_c2cy20604h__si1.pdf
25 | 10.1039/c2cy20604h | Cu–K/Al2O3 | Fig 7, Cu-K/Al2O3, 533 K, 36 MPa | STY (printed) | 10.6 mg gcat-1 h-1 | as printed | Figure 7 | 7 | SI | X_CO2<-si;S_MeOH<-si;S_CO<-si;STY<-si;H2_CO2<-si;GHSV<-figures | pdf/Bansode_2013_Impact of K and Ba promoters on CO 2 hydrogenation over CuAl 2 O 3 catalysts at.pdf | si/10_1039_c2cy20604h__si1.pdf
26 | 10.1039/c2cy20604h | Cu–Ba/Al2O3 | SI Table 3, 553 K, 0.4 MPa | CO selectivity | 98.1 | % | SI Table 3 | 4 | SI |  | pdf/Bansode_2013_Impact of K and Ba promoters on CO 2 hydrogenation over CuAl 2 O 3 catalysts at.pdf | si/10_1039_c2cy20604h__si1.pdf
27 | 10.1039/c2cy20604h | Cu–Ba/Al2O3 | SI Table 3, 443 K, 0.4 MPa | CO selectivity | 72.5 | % | SI Table 3 | 4 | SI |  | pdf/Bansode_2013_Impact of K and Ba promoters on CO 2 hydrogenation over CuAl 2 O 3 catalysts at.pdf | si/10_1039_c2cy20604h__si1.pdf
28 | 10.1039/c2cy20604h | Cu–Ba/Al2O3 | Fig 8, Cu-Ba/Al2O3, 473 K, 10 MPa | temperature | 199.85 | °C (from K) | Figure 8 and abstract | 7 |  | X_CO2<-si;S_CO<-si;STY<-si;GHSV<-figures | pdf/Bansode_2013_Impact of K and Ba promoters on CO 2 hydrogenation over CuAl 2 O 3 catalysts at.pdf | si/10_1039_c2cy20604h__si1.pdf
29 | 10.1039/c2cy20604h | Cu–K/Al2O3 | Fig 7/Fig 8, Cu-K/Al2O3, 473 K, 36 MPa | CO2 conversion | 8.9 | % | Figure 7 and Figure 8 | 7 | SI | X_CO2<-si;S_MeOH<-si;S_CO<-si;STY<-si;H2_CO2<-si;GHSV<-figures | pdf/Bansode_2013_Impact of K and Ba promoters on CO 2 hydrogenation over CuAl 2 O 3 catalysts at.pdf | si/10_1039_c2cy20604h__si1.pdf
30 | 10.1039/c2cy20604h | Cu–K/Al2O3 | Fig 7, Cu-K/Al2O3, 533 K, 3 MPa | CO selectivity | 98.1 | % | Figure 7 | 7 | SI | X_CO2<-si;S_MeOH<-si;S_CO<-si;STY<-si;H2_CO2<-si;GHSV<-figures | pdf/Bansode_2013_Impact of K and Ba promoters on CO 2 hydrogenation over CuAl 2 O 3 catalysts at.pdf | si/10_1039_c2cy20604h__si1.pdf
31 | 10.1038/s41467-019-11349-9 | Pd–In2O3 CP | Table 2 Pd–In2O3 CP, WHSV 48,000 initial | pressure | 50 | bar | Table 2 | 9 |  |  | pdf/Frei_2019_Atomic-scale engineering of indium oxide promotion by palladium for methanol pro.pdf | si/10_1038_s41467_019_11349_9__si1.pdf; si/10_1038_s41467_019_11349_9__si2.pdf
32 | 10.1038/s41467-019-11349-9 | CP | Fig. 6/text Pd–In2O3 CP stability, start | CH3OH selectivity | 75 | % | Fig. 6 and Results text | 8 | mixed |  | pdf/Frei_2019_Atomic-scale engineering of indium oxide promotion by palladium for methanol pro.pdf | si/10_1038_s41467_019_11349_9__si1.pdf; si/10_1038_s41467_019_11349_9__si2.pdf
33 | 10.1038/s41467-019-11349-9 | Pd–In2O3 CP | Table 2 Pd–In2O3 CP, WHSV 48,000 initial | temperature | 279.85 | °C (from K) | Table 2 | 9 |  |  | pdf/Frei_2019_Atomic-scale engineering of indium oxide promotion by palladium for methanol pro.pdf | si/10_1038_s41467_019_11349_9__si1.pdf; si/10_1038_s41467_019_11349_9__si2.pdf
34 | 10.1038/s41467-019-11349-9 | CP | Fig. 6/text Pd–In2O3 CP stability, after 500 h | temperature | 279.85 | °C (from K) | Fig. 6 and Results text | 8 |  |  | pdf/Frei_2019_Atomic-scale engineering of indium oxide promotion by palladium for methanol pro.pdf | si/10_1038_s41467_019_11349_9__si1.pdf; si/10_1038_s41467_019_11349_9__si2.pdf
35 | 10.1038/s41467-019-11349-9 | CP | Fig. 6/text Pd–In2O3 CP stability, start | CO2 conversion | 9.7 | % | Fig. 6 and Results text | 8 | mixed |  | pdf/Frei_2019_Atomic-scale engineering of indium oxide promotion by palladium for methanol pro.pdf | si/10_1038_s41467_019_11349_9__si1.pdf; si/10_1038_s41467_019_11349_9__si2.pdf
36 | 10.1038/s41467-019-11349-9 | CP | Fig. 6/text Pd–In2O3 CP stability, start | H2/CO2 | 4 | mol/mol | Fig. 6 and Results text | 8 |  |  | pdf/Frei_2019_Atomic-scale engineering of indium oxide promotion by palladium for methanol pro.pdf | si/10_1038_s41467_019_11349_9__si1.pdf; si/10_1038_s41467_019_11349_9__si2.pdf
37 | 10.1038/s41467-019-11349-9 | CP | Fig. 6/text Pd–In2O3 CP stability, after 500 h | CO2 conversion | 9.2 | % | Fig. 6 and Results text | 8 | mixed |  | pdf/Frei_2019_Atomic-scale engineering of indium oxide promotion by palladium for methanol pro.pdf | si/10_1038_s41467_019_11349_9__si1.pdf; si/10_1038_s41467_019_11349_9__si2.pdf
38 | 10.1038/s41467-019-11349-9 | CP | Fig. 6/text Pd–In2O3 CP stability, start | temperature | 279.85 | °C (from K) | Fig. 6 and Results text | 8 |  |  | pdf/Frei_2019_Atomic-scale engineering of indium oxide promotion by palladium for methanol pro.pdf | si/10_1038_s41467_019_11349_9__si1.pdf; si/10_1038_s41467_019_11349_9__si2.pdf
39 | 10.1038/s41467-019-11349-9 | CP | Fig. 6/text Pd–In2O3 CP stability, start | pressure | 50 | bar | Fig. 6 and Results text | 8 |  |  | pdf/Frei_2019_Atomic-scale engineering of indium oxide promotion by palladium for methanol pro.pdf | si/10_1038_s41467_019_11349_9__si1.pdf; si/10_1038_s41467_019_11349_9__si2.pdf
40 | 10.1038/s41467-019-11349-9 | Pd–In2O3 CP | Table 2 Pd–In2O3 CP, WHSV 48,000 initial | CO2 conversion | 9.7 | % | Table 2 | 9 | mixed |  | pdf/Frei_2019_Atomic-scale engineering of indium oxide promotion by palladium for methanol pro.pdf | si/10_1038_s41467_019_11349_9__si1.pdf; si/10_1038_s41467_019_11349_9__si2.pdf
41 | 10.1126/sciadv.aaz2060 | h–In2O3-R | Fig. 5B/C, h–In2O3-R, 240°C, standard feed | space velocity | 9000 ml gcat−1 hour−1 | as printed | Figure 5B and Figure 5C | 7 | mixed |  | pdf/Dang_2020_Rationally designed indium oxide catalysts for CO 2 hydrogenation to methanol wi.pdf | si/10_1126_sciadv_aaz2060__si1.pdf
42 | 10.1126/sciadv.aaz2060 | h–In2O3-R | Fig. 5E/text, h–In2O3-R stability, initial | CH3OH selectivity | 71 | % | Figure 5E and text on page 6 | 7 | mixed |  | pdf/Dang_2020_Rationally designed indium oxide catalysts for CO 2 hydrogenation to methanol wi.pdf | si/10_1126_sciadv_aaz2060__si1.pdf
43 | 10.1126/sciadv.aaz2060 | h–In2O3-R | Fig. 5B/C, h–In2O3-R, 240°C, standard feed | temperature | 240 | °C (from K) | Figure 5B and Figure 5C | 7 |  |  | pdf/Dang_2020_Rationally designed indium oxide catalysts for CO 2 hydrogenation to methanol wi.pdf | si/10_1126_sciadv_aaz2060__si1.pdf
44 | 10.1126/sciadv.aaz2060 | h–In2O3-R | Fig. 5E/text, h–In2O3-R stability, 44 h | pressure | 50 | bar | Figure 5E and text on page 6 | 7 |  |  | pdf/Dang_2020_Rationally designed indium oxide catalysts for CO 2 hydrogenation to methanol wi.pdf | si/10_1126_sciadv_aaz2060__si1.pdf
45 | 10.1126/sciadv.aaz2060 | h–In2O3-R | Fig. 5E/text, h–In2O3-R stability, initial | H2/CO2 | 3.041667 | mol/mol | Figure 5E and text on page 6 | 7 |  |  | pdf/Dang_2020_Rationally designed indium oxide catalysts for CO 2 hydrogenation to methanol wi.pdf | si/10_1126_sciadv_aaz2060__si1.pdf
46 | 10.1126/sciadv.aaz2060 | h–In2O3-R | Fig. 5E/text, h–In2O3-R stability, initial | pressure | 50 | bar | Figure 5E and text on page 6 | 7 |  |  | pdf/Dang_2020_Rationally designed indium oxide catalysts for CO 2 hydrogenation to methanol wi.pdf | si/10_1126_sciadv_aaz2060__si1.pdf
47 | 10.1126/sciadv.aaz2060 | h–In2O3-R | Fig. 5E/text, h–In2O3-R stability, 44 h | space velocity | 9000 ml gcat−1 hour−1 | as printed | Figure 5E and text on page 6 | 7 | mixed |  | pdf/Dang_2020_Rationally designed indium oxide catalysts for CO 2 hydrogenation to methanol wi.pdf | si/10_1126_sciadv_aaz2060__si1.pdf
48 | 10.1126/sciadv.aaz2060 | h–In2O3-R | Fig. 5B/C, h–In2O3-R, 360°C, standard feed | temperature | 360 | °C (from K) | Figure 5B and Figure 5C | 7 |  |  | pdf/Dang_2020_Rationally designed indium oxide catalysts for CO 2 hydrogenation to methanol wi.pdf | si/10_1126_sciadv_aaz2060__si1.pdf
49 | 10.1126/sciadv.aaz2060 | h–In2O3-R | Fig. 5B/C, h–In2O3-R, 360°C, standard feed | CO2 conversion | 15.4 | % | Figure 5B and Figure 5C | 7 | mixed |  | pdf/Dang_2020_Rationally designed indium oxide catalysts for CO 2 hydrogenation to methanol wi.pdf | si/10_1126_sciadv_aaz2060__si1.pdf
50 | 10.1126/sciadv.aaz2060 | h–In2O3-R | Fig. 5B/C, h–In2O3-R, 360°C, standard feed | pressure | 50 | bar | Figure 5B and Figure 5C | 7 |  |  | pdf/Dang_2020_Rationally designed indium oxide catalysts for CO 2 hydrogenation to methanol wi.pdf | si/10_1126_sciadv_aaz2060__si1.pdf
51 | 10.1039/c5cy00372e | CHT-Y0.1 | Table 6 row CHT-Y0.1 | temperature | 229.85 | °C (from K) | Table 6 | 11 |  |  | pdf/Gao_2015_Yttrium oxide modified CuZnOAl 2 O 3 catalysts via hydrotalcite-like precursors.pdf | si/10_1039_c5cy00372e__si1.pdf; si/10_1039_c5cy00372e__si2.pdf
52 | 10.1039/c5cy00372e | CHT-Y0.5 | Table 6 row CHT-Y0.5 | CO selectivity | 33.1 | % | Table 6 | 11 | table |  | pdf/Gao_2015_Yttrium oxide modified CuZnOAl 2 O 3 catalysts via hydrotalcite-like precursors.pdf | si/10_1039_c5cy00372e__si1.pdf; si/10_1039_c5cy00372e__si2.pdf
53 | 10.1039/c5cy00372e | CHT-Y0.05 | Table 6 row CHT-Y0.05 | CH4 selectivity | 0.2 | % | Table 6 | 11 | table |  | pdf/Gao_2015_Yttrium oxide modified CuZnOAl 2 O 3 catalysts via hydrotalcite-like precursors.pdf | si/10_1039_c5cy00372e__si1.pdf; si/10_1039_c5cy00372e__si2.pdf
54 | 10.1039/c5cy00372e | CHT-Y0 | Table 6 row CHT-Y0 | CO selectivity | 41.6 | % | Table 6 | 11 | table |  | pdf/Gao_2015_Yttrium oxide modified CuZnOAl 2 O 3 catalysts via hydrotalcite-like precursors.pdf | si/10_1039_c5cy00372e__si1.pdf; si/10_1039_c5cy00372e__si2.pdf
55 | 10.1039/c5cy00372e | CHT-Y0.2 | Table 6 row CHT-Y0.2 | CH3OH selectivity | 70.5 | % | Table 6 | 11 | table |  | pdf/Gao_2015_Yttrium oxide modified CuZnOAl 2 O 3 catalysts via hydrotalcite-like precursors.pdf | si/10_1039_c5cy00372e__si1.pdf; si/10_1039_c5cy00372e__si2.pdf
56 | 10.1039/c5cy00372e | CHT-Y0 | Table 6 row CHT-Y0 | CH3OH selectivity | 58.1 | % | Table 6 | 11 | table |  | pdf/Gao_2015_Yttrium oxide modified CuZnOAl 2 O 3 catalysts via hydrotalcite-like precursors.pdf | si/10_1039_c5cy00372e__si1.pdf; si/10_1039_c5cy00372e__si2.pdf
57 | 10.1039/c5cy00372e | CHT-Y0.2 | Table 6 row CHT-Y0.2 | CH4 selectivity | 0.1 | % | Table 6 | 11 | table |  | pdf/Gao_2015_Yttrium oxide modified CuZnOAl 2 O 3 catalysts via hydrotalcite-like precursors.pdf | si/10_1039_c5cy00372e__si1.pdf; si/10_1039_c5cy00372e__si2.pdf
58 | 10.1039/c5cy00372e | CHT-Y0 | Table 6 row CHT-Y0 | CH4 selectivity | 0.3 | % | Table 6 | 11 | table |  | pdf/Gao_2015_Yttrium oxide modified CuZnOAl 2 O 3 catalysts via hydrotalcite-like precursors.pdf | si/10_1039_c5cy00372e__si1.pdf; si/10_1039_c5cy00372e__si2.pdf
59 | 10.1039/c5cy00372e | CHT-Y0.1 | Table 6 row CHT-Y0.1 | STY (printed) | 0.39 g gcat−1 h−1 | as printed | Table 6 | 11 | table |  | pdf/Gao_2015_Yttrium oxide modified CuZnOAl 2 O 3 catalysts via hydrotalcite-like precursors.pdf | si/10_1039_c5cy00372e__si1.pdf; si/10_1039_c5cy00372e__si2.pdf
60 | 10.1039/c5cy00372e | CHT-Y0 | Table 6 row CHT-Y0 | pressure | 50 | bar | Table 6 | 11 |  |  | pdf/Gao_2015_Yttrium oxide modified CuZnOAl 2 O 3 catalysts via hydrotalcite-like precursors.pdf | si/10_1039_c5cy00372e__si1.pdf; si/10_1039_c5cy00372e__si2.pdf
61 | 10.1016/j.apcatb.2017.06.069 | In2O3 | SI Table S1, In2O3 This work | temperature | 300 | °C (from K) | SI Table S1 | 2 |  | H2_CO2<-figures;cat_mass_g<-figures | pdf/Rui_2017_CO2 hydrogenation to methanol over PdIn2O3 effects of Pd and oxygen vacancy.pdf | si/10_1016_j_apcatb_2017_06_069__mmc1.docx
62 | 10.1016/j.apcatb.2017.06.069 | In2O3 | SI Table S1, In2O3 This work | STY (printed) | 0.352 gMeOH h-1 gcat-1 | as printed | SI Table S1 | 2 | SI | H2_CO2<-figures;cat_mass_g<-figures | pdf/Rui_2017_CO2 hydrogenation to methanol over PdIn2O3 effects of Pd and oxygen vacancy.pdf | si/10_1016_j_apcatb_2017_06_069__mmc1.docx
63 | 10.1016/j.apcatb.2017.06.069 | Pd-I/In2O3 | SI Table S2, Pd-I/In2O3 This work | CH3OH selectivity | 72.7 | % | SI Table S2 | 3 | SI | H2_CO2<-figures;cat_mass_g<-figures;metal_wt_pct<-figures | pdf/Rui_2017_CO2 hydrogenation to methanol over PdIn2O3 effects of Pd and oxygen vacancy.pdf | si/10_1016_j_apcatb_2017_06_069__mmc1.docx
64 | 10.1016/j.apcatb.2017.06.069 | Pd-I/In2O3 | SI Table S2, Pd-I/In2O3 This work | pressure | 50 | bar | SI Table S2 | 3 |  | H2_CO2<-figures;cat_mass_g<-figures;metal_wt_pct<-figures | pdf/Rui_2017_CO2 hydrogenation to methanol over PdIn2O3 effects of Pd and oxygen vacancy.pdf | si/10_1016_j_apcatb_2017_06_069__mmc1.docx
65 | 10.1016/j.apcatb.2017.06.069 | Pd-I/In2O3 | SI Table S2, Pd-I/In2O3 This work | temperature | 300 | °C (from K) | SI Table S2 | 3 |  | H2_CO2<-figures;cat_mass_g<-figures;metal_wt_pct<-figures | pdf/Rui_2017_CO2 hydrogenation to methanol over PdIn2O3 effects of Pd and oxygen vacancy.pdf | si/10_1016_j_apcatb_2017_06_069__mmc1.docx
66 | 10.1016/j.apcatb.2017.06.069 | Pd-I/In2O3 | SI Table S2, Pd-I/In2O3 This work | CO2 conversion | 18.4 | % | SI Table S2 | 3 | SI | H2_CO2<-figures;cat_mass_g<-figures;metal_wt_pct<-figures | pdf/Rui_2017_CO2 hydrogenation to methanol over PdIn2O3 effects of Pd and oxygen vacancy.pdf | si/10_1016_j_apcatb_2017_06_069__mmc1.docx
67 | 10.1016/j.apcatb.2017.06.069 | In2O3 | SI Table S1, In2O3 This work | pressure | 50 | bar | SI Table S1 | 2 |  | H2_CO2<-figures;cat_mass_g<-figures | pdf/Rui_2017_CO2 hydrogenation to methanol over PdIn2O3 effects of Pd and oxygen vacancy.pdf | si/10_1016_j_apcatb_2017_06_069__mmc1.docx
68 | 10.1016/j.apcatb.2017.06.069 | Pd-I/In2O3 | SI Table S2, Pd-I/In2O3 This work | H2/CO2 | 4 | mol/mol | SI Table S2 | 3 |  | H2_CO2<-figures;cat_mass_g<-figures;metal_wt_pct<-figures | pdf/Rui_2017_CO2 hydrogenation to methanol over PdIn2O3 effects of Pd and oxygen vacancy.pdf | si/10_1016_j_apcatb_2017_06_069__mmc1.docx
69 | 10.1016/j.apcatb.2017.06.069 | In2O3 | SI Table S1, In2O3 This work | H2/CO2 | 4 | mol/mol | SI Table S1 | 2 |  | H2_CO2<-figures;cat_mass_g<-figures | pdf/Rui_2017_CO2 hydrogenation to methanol over PdIn2O3 effects of Pd and oxygen vacancy.pdf | si/10_1016_j_apcatb_2017_06_069__mmc1.docx
70 | 10.1016/j.apcatb.2017.06.069 | In2O3 | SI Table S1, In2O3 This work | CH3OH selectivity | 71.2 | % | SI Table S1 | 2 | SI | H2_CO2<-figures;cat_mass_g<-figures | pdf/Rui_2017_CO2 hydrogenation to methanol over PdIn2O3 effects of Pd and oxygen vacancy.pdf | si/10_1016_j_apcatb_2017_06_069__mmc1.docx
71 | 10.1002/ente.201800747 | Cat-1.5 | SI Table S1, Cat-1.5, 300 °C | STY (printed) | 0.074 gMeOH gcat-1 h-1 | as printed | SI Table S1 | 1 | SI |  | pdf/Chen_2019_MorphologyControllable HexagonalPhase Indium Oxide In Situ Structured onto a Thi.pdf | si/10_1002_ente_201800747__si1.pdf
72 | 10.1002/ente.201800747 | H-In2O3/Al2O3 | SI Table S1, H-In2O3/Al2O3, 325 °C | pressure | 40 | bar | SI Table S1 | 1 |  |  | pdf/Chen_2019_MorphologyControllable HexagonalPhase Indium Oxide In Situ Structured onto a Thi.pdf | si/10_1002_ente_201800747__si1.pdf
73 | 10.1002/ente.201800747 | Cat-4.5 | Figure 4c/text, Cat-4.5 at 325 °C | pressure | 40 | bar | Figure 4c and text in Section 2.2 | 4 |  | S_CO<-si;S_CH4<-si | pdf/Chen_2019_MorphologyControllable HexagonalPhase Indium Oxide In Situ Structured onto a Thi.pdf | si/10_1002_ente_201800747__si1.pdf
74 | 10.1002/ente.201800747 | H-In2O3/Al2O3 | SI Table S1, H-In2O3/Al2O3, 325 °C | STY (printed) | 0.109 gMeOH gcat-1 h-1 | as printed | SI Table S1 | 1 | SI |  | pdf/Chen_2019_MorphologyControllable HexagonalPhase Indium Oxide In Situ Structured onto a Thi.pdf | si/10_1002_ente_201800747__si1.pdf
75 | 10.1002/ente.201800747 | H-In2O3/Al2O3 | SI Table S1, H-In2O3/Al2O3, 250 °C | CO selectivity | 6.8 | % | SI Table S1 | 1 | SI |  | pdf/Chen_2019_MorphologyControllable HexagonalPhase Indium Oxide In Situ Structured onto a Thi.pdf | si/10_1002_ente_201800747__si1.pdf
76 | 10.1002/ente.201800747 | Cat-3.0 | Figure 4c, Cat-3.0 at 325 °C | CO2 conversion | 3.4 | % | Figure 4c | 4 | SI | X_CO2<-si;S_MeOH<-si;S_CO<-si;S_CH4<-si;STY<-si;GHSV<-si;H2_CO2<-si;cat_mass_g<-si | pdf/Chen_2019_MorphologyControllable HexagonalPhase Indium Oxide In Situ Structured onto a Thi.pdf | si/10_1002_ente_201800747__si1.pdf
77 | 10.1002/ente.201800747 | Cat-4.5 | SI Table S1, Cat-4.5, 250 °C | CH4 selectivity | 0 | % | SI Table S1 | 1 | SI |  | pdf/Chen_2019_MorphologyControllable HexagonalPhase Indium Oxide In Situ Structured onto a Thi.pdf | si/10_1002_ente_201800747__si1.pdf
78 | 10.1002/ente.201800747 | Cat-4.5 | SI Table S1, Cat-4.5, 275 °C | CH3OH selectivity | 91.6 | % | SI Table S1 | 1 | SI |  | pdf/Chen_2019_MorphologyControllable HexagonalPhase Indium Oxide In Situ Structured onto a Thi.pdf | si/10_1002_ente_201800747__si1.pdf
79 | 10.1002/ente.201800747 | In2O3-IWI/Al2O3/Al-fiber | SI Table S1, In2O3-IWI/Al2O3/Al-fiber, 350 °C | H2/CO2 | 3 | mol/mol | SI Table S1 | 1 |  |  | pdf/Chen_2019_MorphologyControllable HexagonalPhase Indium Oxide In Situ Structured onto a Thi.pdf | si/10_1002_ente_201800747__si1.pdf
80 | 10.1002/ente.201800747 | H-In2O3/Al2O3 | SI Table S1, H-In2O3/Al2O3, 250 °C | STY (printed) | 0.051 gMeOH gcat-1 h-1 | as printed | SI Table S1 | 1 | SI |  | pdf/Chen_2019_MorphologyControllable HexagonalPhase Indium Oxide In Situ Structured onto a Thi.pdf | si/10_1002_ente_201800747__si1.pdf
81 | 10.1002/cctc.202000974 | TiO2 | SI Table S3, TiO2, 225 °C | CH4 selectivity | 0 | % | SI Table S3 | 10 | SI |  | pdf/RuizEsquius_2020_CO 2 Hydrogenation to CH 3 OH over PdZn Catalysts with Reduced CH 4 Production.pdf | si/10_1002_cctc_202000974__si1.pdf
82 | 10.1002/cctc.202000974 | Pd/TiO2 | Table 1 row 1, 225°C | temperature | 225 | °C (from K) | Table 1 | 3 |  | GHSV<-si;cat_mass_g<-si | pdf/RuizEsquius_2020_CO 2 Hydrogenation to CH 3 OH over PdZn Catalysts with Reduced CH 4 Production.pdf | si/10_1002_cctc_202000974__si1.pdf
83 | 10.1002/cctc.202000974 | ZnTiO3 | SI Table S3, ZnTiO3, 250 °C | CO selectivity | 70 | % | SI Table S3 | 10 | SI |  | pdf/RuizEsquius_2020_CO 2 Hydrogenation to CH 3 OH over PdZn Catalysts with Reduced CH 4 Production.pdf | si/10_1002_cctc_202000974__si1.pdf
84 | 10.1002/cctc.202000974 | Pd/ZnO | Figure 1, Pd/ZnO, 175°C | CH3OH selectivity | 69 | % | Figure 1 | 4 | SI | X_CO2<-si;S_MeOH<-si;S_CO<-si;S_CH4<-si;GHSV<-si;H2_CO2<-si;cat_mass_g<-si;metal_wt_pct<-figures | pdf/RuizEsquius_2020_CO 2 Hydrogenation to CH 3 OH over PdZn Catalysts with Reduced CH 4 Production.pdf | si/10_1002_cctc_202000974__si1.pdf
85 | 10.1002/cctc.202000974 | Pd/ZnTiO3 | SI Table S2, Pd/ZnTiO3, 200 °C | H2/CO2 | 3 | mol/mol | SI Table S2 | 9 |  |  | pdf/RuizEsquius_2020_CO 2 Hydrogenation to CH 3 OH over PdZn Catalysts with Reduced CH 4 Production.pdf | si/10_1002_cctc_202000974__si1.pdf
86 | 10.1002/cctc.202000974 | Pd/TiO2 | SI Table S2, Pd/TiO2, 250 °C | CO selectivity | 91.4 | % | SI Table S2 | 8 | SI |  | pdf/RuizEsquius_2020_CO 2 Hydrogenation to CH 3 OH over PdZn Catalysts with Reduced CH 4 Production.pdf | si/10_1002_cctc_202000974__si1.pdf
87 | 10.1002/cctc.202000974 | TiO2 | SI Table S3, TiO2, 200 °C | temperature | 200 | °C (from K) | SI Table S3 | 10 |  |  | pdf/RuizEsquius_2020_CO 2 Hydrogenation to CH 3 OH over PdZn Catalysts with Reduced CH 4 Production.pdf | si/10_1002_cctc_202000974__si1.pdf
88 | 10.1002/cctc.202000974 | ZnO | SI Table S3, ZnO, 250 °C | CH4 selectivity | 0 | % | SI Table S3 | 10 | SI |  | pdf/RuizEsquius_2020_CO 2 Hydrogenation to CH 3 OH over PdZn Catalysts with Reduced CH 4 Production.pdf | si/10_1002_cctc_202000974__si1.pdf
89 | 10.1002/cctc.202000974 | physical mixture of Pd/ZnO and TiO2 | Text, physical mixture Pd/ZnO and TiO2, 250°C | CO selectivity | 73.3 | % | Results text | 3 | SI | X_CO2<-si;S_MeOH<-si;S_CO<-si;S_CH4<-si;GHSV<-si;cat_mass_g<-si | pdf/RuizEsquius_2020_CO 2 Hydrogenation to CH 3 OH over PdZn Catalysts with Reduced CH 4 Production.pdf | si/10_1002_cctc_202000974__si1.pdf
90 | 10.1002/cctc.202000974 | Pd/ZnO | Table 1 row 2, 225°C | H2/CO2 | 3 | mol/mol | Table 1 | 3 |  | GHSV<-si;cat_mass_g<-si;metal_wt_pct<-figures | pdf/RuizEsquius_2020_CO 2 Hydrogenation to CH 3 OH over PdZn Catalysts with Reduced CH 4 Production.pdf | si/10_1002_cctc_202000974__si1.pdf
91 | 10.1016/j.jcat.2012.05.020 | PdMgGa | Table 2, PdMgGa | CO2 conversion | 1 | % | Table 2 | 11 | table |  | pdf/Ota_2012_Comparative study of hydrotalcite-derived supported Pd2Ga and PdZn intermetallic.pdf | si/10_1016_j_jcat_2012_05_020__mmc1.pdf
92 | 10.1016/j.jcat.2012.05.020 | PdMgAl | Table 2, PdMgAl | CO2 conversion | 0.3 | % | Table 2 | 11 | table |  | pdf/Ota_2012_Comparative study of hydrotalcite-derived supported Pd2Ga and PdZn intermetallic.pdf | si/10_1016_j_jcat_2012_05_020__mmc1.pdf
93 | 10.1016/j.jcat.2012.05.020 | PdZnAl | Table 2, PdZnAl | CH4 selectivity | 0.1 | % | Table 2 | 11 | table |  | pdf/Ota_2012_Comparative study of hydrotalcite-derived supported Pd2Ga and PdZn intermetallic.pdf | si/10_1016_j_jcat_2012_05_020__mmc1.pdf
94 | 10.1016/j.jcat.2012.05.020 | PdZnAl | Table 2, PdZnAl | temperature | 249.85 | °C (from K) | Table 2 | 11 |  |  | pdf/Ota_2012_Comparative study of hydrotalcite-derived supported Pd2Ga and PdZn intermetallic.pdf | si/10_1016_j_jcat_2012_05_020__mmc1.pdf
95 | 10.1016/j.jcat.2012.05.020 | PdZnAl | Table 2, PdZnAl | H2/CO2 | 3 | mol/mol | Table 2 | 11 |  |  | pdf/Ota_2012_Comparative study of hydrotalcite-derived supported Pd2Ga and PdZn intermetallic.pdf | si/10_1016_j_jcat_2012_05_020__mmc1.pdf
96 | 10.1016/j.jcat.2012.05.020 | PdMgGa | Table 2, PdMgGa | H2/CO2 | 3 | mol/mol | Table 2 | 11 |  |  | pdf/Ota_2012_Comparative study of hydrotalcite-derived supported Pd2Ga and PdZn intermetallic.pdf | si/10_1016_j_jcat_2012_05_020__mmc1.pdf
97 | 10.1016/j.jcat.2012.05.020 | PdMgAl | Table 2, PdMgAl | temperature | 249.85 | °C (from K) | Table 2 | 11 |  |  | pdf/Ota_2012_Comparative study of hydrotalcite-derived supported Pd2Ga and PdZn intermetallic.pdf | si/10_1016_j_jcat_2012_05_020__mmc1.pdf
98 | 10.1016/j.jcat.2012.05.020 | PdMgGa | Table 2, PdMgGa | temperature | 249.85 | °C (from K) | Table 2 | 11 |  |  | pdf/Ota_2012_Comparative study of hydrotalcite-derived supported Pd2Ga and PdZn intermetallic.pdf | si/10_1016_j_jcat_2012_05_020__mmc1.pdf
99 | 10.1016/j.jcat.2012.05.020 | PdMgAl | Table 2, PdMgAl | STY (printed) | 0.3 µmol/min gcat | as printed | Table 2 | 11 | table |  | pdf/Ota_2012_Comparative study of hydrotalcite-derived supported Pd2Ga and PdZn intermetallic.pdf | si/10_1016_j_jcat_2012_05_020__mmc1.pdf
100 | 10.1016/j.jcat.2012.05.020 | PdZnAl | Table 2, PdZnAl | CO2 conversion | 0.6 | % | Table 2 | 11 | table |  | pdf/Ota_2012_Comparative study of hydrotalcite-derived supported Pd2Ga and PdZn intermetallic.pdf | si/10_1016_j_jcat_2012_05_020__mmc1.pdf